## Report
Bezeichnung Befund | Art | Verdachtsmoment | Material | Zugehöriges Bauteil | Farbe | Gebäude/Bereich | Stockwerk/Ebene | Raum/Teilbereich | Bemerkung Probe/Befund | Bemerkung Verdachtsmoment | Erfassungszeitpunkt | Probenehmer | Überblick | Detail | Dateiname Überblick | Dateiname Detail | Menge | Einheit | Mischprobe | Verdacht | Einstufung | Angenommene Trefferwahrscheinlichkeit | Einheit | Aussagesicherheit | Einheit | Risikomenge | Einheit | Begründung | Ergebnis Analytik | Bewertung | Aufgabe | Referenzkarte | X-Koordinate | Y-Koordinate
MaP-1 | Einzelprobe | VM-3 | Fliesenkleber | Wand |  | Küche/ Haus 1 | 1.OG rechts | Wand |  |  | 25.6.2026 - 08:52 | Daniel Santiago |  |  | Küche- Haus 1-1.OG re...-Wand_MaP-1_26-06-25.jpg | Küche- Haus 1-1.OG re...-Wand_MaP-1_detail_26-06-25.jpg |  | - |  | Asbest | Asbest: Nicht eingestuft
MaP-2 | Einzelprobe | VM-4 | Verputz | Wand |  | Küche/ Haus 1 | 1.OG rechts | Wand |  |  | 25.6.2026 - 08:54 | Daniel Santiago |  |  | Küche- Haus 1-1.OG re...-Wand_MaP-2_26-06-25.jpg | Küche- Haus 1-1.OG re...-Wand_MaP-2_detail_26-06-25.jpg |  | - |  | Asbest | Asbest: Nicht eingestuft
MaP-3 | Einzelprobe | VM-5 | Verputz | Decke |  | Küche/ Haus 1 | 1.OG rechts | Decke |  |  | 25.6.2026 - 08:55 | Daniel Santiago |  |  | Küche- Haus 1-1.OG re...-Decke_MaP-3_26-06-25.jpg | Küche- Haus 1-1.OG re...-Decke_MaP-3_detail_26-06-25.jpg |  | - |  | Asbest | Asbest: Nicht eingestuft | 80 | % | 100 | % | 0 | -
MaP-4 | Einzelprobe | VM-9 | Cushion Vinyl | Boden/Wand |  | Badezimmer/ Haus 1 | 1.OG rechts | Boden/Wand |  |  | 25.6.2026 - 09:07 | Daniel Santiago |  |  | Badezimmer- Haus 1-1.OG re...-Boden-Wand_MaP-4_26-06-25.jpg | Badezimmer- Haus 1-1.OG re...-Boden-Wand_MaP-4_detail_26-06-25.jpg |  | - |  | Asbest | Asbest: Nicht eingestuft
MaP-5 | Einzelprobe | VM-3 | Fliesenkleber | Wand |  | Badezimmer/ Haus 1 | 1.OG rechts | Wand |  |  | 25.6.2026 - 09:11 | Daniel Santiago |  |  | Badezimmer- Haus 1-1.OG re...-Wand_MaP-5_26-06-25.jpg | Badezimmer- Haus 1-1.OG re...-Wand_MaP-5_detail_26-06-25.jpg |  | - |  | Asbest | Asbest: Nicht eingestuft
MaP-6 | Einzelprobe | VM-5 | Verputz | Decke |  | Badezimmer/ Haus 1 | 1.OG rechts | Decke |  |  | 25.6.2026 - 09:12 | Daniel Santiago |  |  | Badezimmer- Haus 1-1.OG re...-Decke_MaP-6_26-06-25.jpg | Badezimmer- Haus 1-1.OG re...-Decke_MaP-6_detail_26-06-25.jpg |  | - |  | Asbest | Asbest: Nicht eingestuft | 80 | % | 100 | % | 0 | -
MaP-7 | Einzelprobe | VM-3 | Fliesenkleber | Wand |  | Küche/ Haus 1 | 2.OG rechts | Wand |  |  | 25.6.2026 - 09:33 | Daniel Santiago |  |  | Küche- Haus 1-2.OG re...-Wand_MaP-7_26-06-25.jpg | Küche- Haus 1-2.OG re...-Wand_MaP-7_detail_26-06-25.jpg |  | - |  | Asbest | Asbest: Nicht eingestuft
MaP-8 | Einzelprobe | VM-4 | Verputz | Wand |  | Küche/ Haus 1 | 2.OG rechts | Wand |  |  | 25.6.2026 - 09:33 | Daniel Santiago |  |  | Küche- Haus 1-2.OG re...-Wand_MaP-8_26-06-25.jpg | Küche- Haus 1-2.OG re...-Wand_MaP-8_detail_26-06-25.jpg |  | - |  | Asbest | Asbest: Nicht eingestuft
MaP-9 | Einzelprobe | VM-5 | Verputz | Decke |  | Küche/ Haus 1 | 2.OG rechts | Decke |  |  | 25.6.2026 - 09:34 | Daniel Santiago |  |  | Küche- Haus 1-2.OG re...-Decke_MaP-9_26-06-25.jpg | Küche- Haus 1-2.OG re...-Decke_MaP-9_detail_26-06-25.jpg |  | - |  | Asbest | Asbest: Nicht eingestuft | 80 | % | 100 | % | 0 | -
MaP-10 | Einzelprobe | VM-9 | Cushion Vinyl | Boden/Wand |  | Badezimmer/ Haus 1 | 2. OG rechts | Boden |  |  | 25.6.2026 - 09:41 | Daniel Santiago |  |  | Badezimmer- Haus 1-2. OG r...-Boden_MaP-10_26-06-25.jpg | Badezimmer- Haus 1-2. OG r...-Boden_MaP-10_detail_26-06-25.jpg |  | - |  | Asbest | Asbest: Nicht eingestuft
MaP-11 | Einzelprobe | VM-3 | Fliesenkleber | Wand |  | Badezimmer/ Haus 1 | 2. OG rechts | Wand |  |  | 25.6.2026 - 09:43 | Daniel Santiago |  |  | Badezimmer- Haus 1-2. OG r...-Wand_MaP-11_26-06-25.jpg | Badezimmer- Haus 1-2. OG r...-Wand_MaP-11_detail_26-06-25.jpg |  | - |  | Asbest | Asbest: Nicht eingestuft
MaP-12 | Einzelprobe | VM-5 | Verputz | Decke |  | Badezimmer | 2. OG Rechts/ Haus 1 | Decke |  |  | 25.6.2026 - 09:44 | Daniel Santiago |  |  | Badezimmer -2. OG R...-Decke_MaP-12_26-06-25.jpg | Badezimmer -2. OG R...-Decke_MaP-12_detail_26-06-25.jpg |  | - |  | Asbest | Asbest: Nicht eingestuft | 80 | % | 100 | % | 0 | -
MaP-13 | Einzelprobe | VM-10 | Fliesenkleber | Boden/Wand |  | Badezimmer/ Haus 1a | EG. rechts | Boden |  |  | 25.6.2026 - 10:08 | Daniel Santiago |  |  | Badezimmer- Haus 1a-EG. rechts-Boden_MaP-13_26-06-25.jpg | Badezimmer- Haus 1a-EG. rechts-Boden_MaP-13_detail_26-06-25.jpg |  | - |  | Asbest | Asbest: Nicht eingestuft
MaP-14 | Einzelprobe | VM-3 | Fliesenkleber | Wand |  | Badezimmer/ Haus 1a | EG. rechts | Wand |  |  | 25.6.2026 - 10:10 | Daniel Santiago |  |  | Badezimmer- Haus 1a-EG. rechts-Wand_MaP-14_26-06-25.jpg | Badezimmer- Haus 1a-EG. rechts-Wand_MaP-14_detail_26-06-25.jpg |  | - |  | Asbest | Asbest: Nicht eingestuft
MaP-15 | Einzelprobe | VM-4 | Verputz | Wand |  | Badezimmer/ Haus 1a | EG. rechts | Wand |  |  | 25.6.2026 - 10:13 | Daniel Santiago |  |  | Badezimmer- Haus 1a-EG. rechts-Wand_MaP-15_26-06-25.jpg | Badezimmer- Haus 1a-EG. rechts-Wand_MaP-15_detail_26-06-25.jpg |  | - |  | Asbest | Asbest: Nicht eingestuft
MaP-16 | Einzelprobe | VM-5 | Verputz | Decke |  | Badezimmer/ Haus 1a | EG. rechts | Decke |  |  | 25.6.2026 - 10:14 | Daniel Santiago |  |  | Badezimmer- Haus 1a-EG. rechts-Decke_MaP-16_26-06-25.jpg | Badezimmer- Haus 1a-EG. rechts-Decke_MaP-16_detail_26-06-25.jpg |  | - |  | Asbest | Asbest: Nicht eingestuft | 80 | % | 100 | % | 0 | -
MaP-17 | Einzelprobe | VM-3 | Fliesenkleber | Wand |  | Küche/ Haus 1a | EG. rechts | Wand |  |  | 25.6.2026 - 10:28 | Daniel Santiago |  |  | Küche- Haus 1a-EG. rechts-Wand_MaP-17_26-06-25.jpg | Küche- Haus 1a-EG. rechts-Wand_MaP-17_detail_26-06-25.jpg |  | - |  | Asbest | Asbest: Nicht eingestuft
MaP-18 | Einzelprobe | VM-4 | Verputz | Wand |  | Küche/ Haus 1a | EG. rechts | Wand |  |  | 25.6.2026 - 10:30 | Daniel Santiago |  |  | Küche- Haus 1a-EG. rechts-Wand_MaP-18_26-06-25.jpg | Küche- Haus 1a-EG. rechts-Wand_MaP-18_detail_26-06-25.jpg |  | - |  | Asbest | Asbest: Nicht eingestuft
MaP-19 | Einzelprobe | VM-5 | Verputz | Decke |  | Küche/ Haus 1a | EG. rechts | Decke |  |  | 25.6.2026 - 10:31 | Daniel Santiago |  |  | Küche- Haus 1a-EG. rechts-Decke_MaP-19_26-06-25.jpg | Küche- Haus 1a-EG. rechts-Decke_MaP-19_detail_26-06-25.jpg |  | - |  | Asbest | Asbest: Nicht eingestuft | 80 | % | 100 | % | 0 | -
MaP-20 | Einzelprobe | VM-11 | Unterlagsboden | Boden |  | Gewerbe/WC | EG | Boden |  |  | 25.6.2026 - 11:19 | Daniel Santiago |  |  | Gewerbe-WC-EG-Boden_MaP-20_26-06-25.jpg | Gewerbe-WC-EG-Boden_MaP-20_detail_26-06-25.jpg | 41 | m² |  | Asbest | Asbest: Nicht eingestuft
MaP-21 | Einzelprobe | VM-12 | Floorflex | Boden |  | Gewerbe/WC | EG | Boden |  | Mit gelblichen Kleber | 25.6.2026 - 11:21 | Daniel Santiago |  |  | Gewerbe-WC-EG-Boden_MaP-21_26-06-25.jpg | Gewerbe-WC-EG-Boden_MaP-21_detail_26-06-25.jpg | 41 | m² |  | Asbest | Asbest: Nicht eingestuft
MaP-22 | Einzelprobe | VM-3 | Fliesenkleber | Wand |  | WC/ Waschküche in Gewerbe | EG | Wand |  |  | 25.6.2026 - 11:22 | Daniel Santiago |  |  | WC- Waschküche in...-EG-Wand_MaP-22_26-06-25.jpg | WC- Waschküche in...-EG-Wand_MaP-22_detail_26-06-25.jpg |  | - |  | Asbest | Asbest: Nicht eingestuft
MaP-23 | Einzelprobe | VM-4 | Verputz | Wand |  | WC in Gewerbe | EG | Wand |  |  | 25.6.2026 - 11:24 | Daniel Santiago |  |  | WC in Gewerbe-EG-Wand_MaP-23_26-06-25.jpg | WC in Gewerbe-EG-Wand_MaP-23_detail_26-06-25.jpg |  | - |  | Asbest | Asbest: Nicht eingestuft
MaP-24 | Einzelprobe | VM-5 | Verputz | Decke |  | WC in Gewerbe | EG | Decke |  |  | 25.6.2026 - 11:25 | Daniel Santiago |  |  | WC in Gewerbe-EG-Decke_MaP-24_26-06-25.jpg | WC in Gewerbe-EG-Decke_MaP-24_detail_26-06-25.jpg |  | - |  | Asbest | Asbest: Nicht eingestuft | 80 | % | 100 | % | 0 | -
MaP-25 | Einzelprobe | VM-4 | Verputz | Wand |  | Gewerbe | EG | Wand |  |  | 25.6.2026 - 11:26 | Daniel Santiago |  |  | Gewerbe -EG-Wand_MaP-25_26-06-25.jpg | Gewerbe -EG-Wand_MaP-25_detail_26-06-25.jpg |  | - |  | Asbest | Asbest: Nicht eingestuft
MaP-26 | Einzelprobe | VM-5 | Verputz | Decke |  | Gewerbe | EG | Decke |  |  | 25.6.2026 - 11:27 | Daniel Santiago |  |  | Gewerbe -EG-Decke_MaP-26_26-06-25.jpg | Gewerbe -EG-Decke_MaP-26_detail_26-06-25.jpg | 41 | m² |  | Asbest | Asbest: Nicht eingestuft | 80 | % | 100 | % | 0 | m²
MaP-27 | Einzelprobe | VM-6 | Fensterkitt | Fenster |  | Gewerbe | EG | Fenster |  |  | 25.6.2026 - 11:33 | Daniel Santiago |  |  | Gewerbe -EG-Fenster _MaP-27_26-06-25.jpg | Gewerbe -EG-Fenster _MaP-27_detail_26-06-25.jpg | 12 | Stück |  | Asbest | Asbest: Nicht eingestuft
VB-1 | Visueller Befund | VM-13 | Dilatations Fugen | Fensterrahmen |  | Gewerbe | EG | Fensterrahmen |  |  | 25.6.2026 - 11:56 | Daniel Santiago |  |  | Gewerbe -EG-Fenster..._VB-1_26-06-25.jpg | Gewerbe -EG-Fenster..._VB-1_detail_26-06-25.jpg |  | - |  | PCB | PCB: Ungeklärt