## Report
Bezeichnung Befund | Art | Verdachtsmoment | Material | Zugehöriges Bauteil | Farbe | Gebäude/Bereich | Stockwerk/Ebene | Raum/Teilbereich | Bemerkung Probe/Befund | Bemerkung Verdachtsmoment | Erfassungszeitpunkt | Probenehmer | Überblick | Detail | Dateiname Überblick | Dateiname Detail | Menge | Einheit | Mischprobe | Verdacht | Einstufung | Angenommene Trefferwahrscheinlichkeit | Einheit | Aussagesicherheit | Einheit | Risikomenge | Einheit | Begründung | Ergebnis Analytik | Bewertung | Aufgabe | Referenzkarte | X-Koordinate | Y-Koordinate
MaP-1 | Einzelprobe | VM-9 | spezielle Anstrich-, Beschichtungsstoffe | Boden |  | gesamter Keller | UG | Boden |  |  | 24.6.2026 - 14:05 | Claudio Tavella |  |  | gesamter Keller -UG -Boden _MaP-1_26-06-24.jpg | gesamter Keller -UG -Boden _MaP-1_detail_26-06-24.jpg |  | - |  | PCB | PCB: Nicht eingestuft
MaP-2 | Einzelprobe | VM-10 | Fensterkitt | Fensterflügel |  | gesamter Keller | UG | Fenster |  |  | 24.6.2026 - 14:07 | Claudio Tavella |  |  | gesamter Keller -UG -Fenster_MaP-2_26-06-24.jpg | gesamter Keller -UG -Fenster_MaP-2_detail_26-06-24.jpg | 4 | Stück |  | Asbest | Asbest: Widerlegt
MaP-3 | Einzelprobe | VM-4 | Putz | Wand |  | Treppenhaus | UG - DG | Wand |  |  | 24.6.2026 - 14:12 | Claudio Tavella |  |  | Treppenhaus -UG - DG -Wand _MaP-3_26-06-24.jpg | Treppenhaus -UG - DG -Wand _MaP-3_detail_26-06-24.jpg |  | - |  | Asbest | Asbest: Widerlegt
MaP-4 | Einzelprobe | VM-1 | Plattenkleber | Wand |  | Treppenhaus | UG - DG | Sockel |  |  | 24.6.2026 - 14:20 | Claudio Tavella |  |  | Treppenhaus -UG - DG -Sockel _MaP-4_26-06-24.jpg | Treppenhaus -UG - DG -Sockel _MaP-4_detail_26-06-24.jpg |  | - |  | Asbest | Asbest: Widerlegt
MaP-5 | Einzelprobe | VM-2 | Plattenkleber | Boden |  | Treppenhaus | UG - DG | Boden |  |  | 24.6.2026 - 14:29 | Claudio Tavella |  |  | Treppenhaus -UG - DG -Boden _MaP-5_26-06-24.jpg | Treppenhaus -UG - DG -Boden _MaP-5_detail_26-06-24.jpg |  | - |  | Asbest | Asbest: Widerlegt
MaP-6 | Einzelprobe | VM-2 | Plattenkleber | Boden |  | Gang / Schulzimmer / WC | EG | Boden |  |  | 24.6.2026 - 14:37 | Claudio Tavella |  |  | Gang - Schulzimme...-EG -Boden_MaP-6_26-06-24.jpg | Gang - Schulzimme...-EG -Boden_MaP-6_detail_26-06-24.jpg |  | - |  | Asbest | Asbest: Widerlegt
MaP-7 | Einzelprobe | VM-3 | Plattenkleber | Sockel |  | Gang / Schulzimmer / WC | EG | Sockel |  |  | 24.6.2026 - 14:40 | Claudio Tavella |  |  | Gang - Schulzimme...-EG -Sockel _MaP-7_26-06-24.jpg | Gang - Schulzimme...-EG -Sockel _MaP-7_detail_26-06-24.jpg |  | - |  | Asbest | Asbest: Widerlegt
MaP-8 | Einzelprobe | VM-4 | Putz | Wand |  | Eingang / Garderobe | EG | Wand |  |  | 24.6.2026 - 14:46 | Claudio Tavella |  |  | Eingang - Garderobe -EG -Wand _MaP-8_26-06-24.jpg | Eingang - Garderobe -EG -Wand _MaP-8_detail_26-06-24.jpg |  | - |  | Asbest | Asbest: Widerlegt
MaP-9 | Einzelprobe | VM-1 | Plattenkleber | Wand |  | Schulzimmer / WC / Abwartraumn | EG | Wand |  |  | 24.6.2026 - 14:50 | Claudio Tavella |  |  | Schulzimmer - WC ...-EG -Wand _MaP-9_26-06-24.jpg | Schulzimmer - WC ...-EG -Wand _MaP-9_detail_26-06-24.jpg |  | - |  | Asbest | Asbest: Widerlegt
MaP-10 | Einzelprobe | VM-4 | Putz | Wand |  | WC | EG | Wand |  |  | 24.6.2026 - 14:55 | Claudio Tavella |  |  | WC -EG -Wand _MaP-10_26-06-24.jpg | WC -EG -Wand _MaP-10_detail_26-06-24.jpg |  | - |  | Asbest | Asbest: Widerlegt
MaP-11 | Einzelprobe | VM-5 | Putz | Decke |  | WC | EG | Decke |  |  | 24.6.2026 - 14:56 | Claudio Tavella |  |  | WC -EG -Decke _MaP-11_26-06-24.jpg | WC -EG -Decke _MaP-11_detail_26-06-24.jpg | 25 | m² |  | Asbest | Asbest: Bestätigt | 80 | % | 82.28 | % | 3.54 | m²
MaP-12 | Einzelprobe | VM-12 | (elastische) Bodenbeläge | Boden |  | Schulzimmer | EG | Boden |  |  | 24.6.2026 - 15:02 | Claudio Tavella |  |  | Schulzimmer -EG -Boden _MaP-12_26-06-24.jpg | Schulzimmer -EG -Boden _MaP-12_detail_26-06-24.jpg |  | - |  | Asbest | Asbest: Widerlegt
MaP-13 | Einzelprobe | VM-4 | Putz | Wand |  | Schulzimmer | EG | Wand |  |  | 24.6.2026 - 15:06 | Claudio Tavella |  |  | Schulzimmer -EG -Wand _MaP-13_26-06-24.jpg | Schulzimmer -EG -Wand _MaP-13_detail_26-06-24.jpg |  | - |  | Asbest | Asbest: Widerlegt
MaP-14 | Einzelprobe | VM-16 | Putz | Wand |  | Musikraum / Gang | EG | Boden |  |  | 24.6.2026 - 15:09 | Claudio Tavella |  |  | Musikraum - Gang -EG -Boden _MaP-14_26-06-24.jpg | Musikraum - Gang -EG -Boden _MaP-14_detail_26-06-24.jpg | 30 | m² |  | Asbest | Asbest: Bestätigt | 80 | % | 82.08 | % | 4.3 | m²
MaP-15 | Einzelprobe | VM-4 | Putz | Wand |  | Musikraum / Gang | EG | Wand |  |  | 24.6.2026 - 15:14 | Claudio Tavella |  |  | Musikraum - Gang -EG -Wand _MaP-15_26-06-24.jpg | Musikraum - Gang -EG -Wand _MaP-15_detail_26-06-24.jpg |  | - |  | Asbest | Asbest: Widerlegt
MaP-16 | Einzelprobe | VM-13 | Klebstoffe | Boden |  | Wohnzimner / Schlafzimmer | OG | Boden |  |  | 24.6.2026 - 15:20 | Claudio Tavella |  |  | Wohnzimner - Schl...-OG-Boden _MaP-16_26-06-24.jpg | Wohnzimner - Schl...-OG-Boden _MaP-16_detail_26-06-24.jpg |  | - |  | Asbest | Asbest: Widerlegt
MaP-17 | Einzelprobe | VM-1 | Plattenkleber | Wand |  | Küche | OG | Wand |  |  | 24.6.2026 - 15:28 | Claudio Tavella |  |  | Küche -OG -Wand _MaP-17_26-06-24.jpg | Küche -OG -Wand _MaP-17_detail_26-06-24.jpg |  | - |  | Asbest | Asbest: Widerlegt
MaP-18 | Einzelprobe | VM-17 | Putz | Decke |  | Wohnzimner / Schlafzimmer | OG | Wand |  |  | 24.6.2026 - 15:29 | Claudio Tavella |  |  | Wohnzimner - Schl...-OG-Wand _MaP-18_26-06-24.jpg | Wohnzimner - Schl...-OG-Wand _MaP-18_detail_26-06-24.jpg |  | - |  | Asbest | Asbest: Widerlegt
MaP-19 | Einzelprobe | VM-17 | Putz | Decke |  | Wohnzimner / Schlafzimmer | OG | Decke |  |  | 24.6.2026 - 15:30 | Claudio Tavella |  |  | Wohnzimner - Schl...-OG-Decke _MaP-19_26-06-24.jpg | Wohnzimner - Schl...-OG-Decke _MaP-19_detail_26-06-24.jpg |  | - |  | Asbest | Asbest: Widerlegt
MaP-20 | Einzelprobe | VM-18 | Plattenkleber | Boden |  | WC / Bad / Dusche | OG | Boden |  |  | 24.6.2026 - 15:32 | Claudio Tavella |  |  | WC - Bad - Dusche -OG -Boden _MaP-20_26-06-24.jpg | WC - Bad - Dusche -OG -Boden _MaP-20_detail_26-06-24.jpg | 8 | m² |  | Asbest | Asbest: Bestätigt
MaP-21 | Einzelprobe | VM-1 | Plattenkleber | Wand |  | WC / Bad / Dusche | OG | Wand |  |  | 24.6.2026 - 15:35 | Claudio Tavella |  |  | WC - Bad - Dusche -OG -Wand _MaP-21_26-06-24.jpg | WC - Bad - Dusche -OG -Wand _MaP-21_detail_26-06-24.jpg |  | - |  | Asbest | Asbest: Widerlegt
MaP-22 | Einzelprobe | VM-4 | Putz | Wand |  | WC / Bad / Dusche | OG | Wand |  |  | 24.6.2026 - 15:38 | Claudio Tavella |  |  | WC - Bad - Dusche -OG -Wand _MaP-22_26-06-24.jpg | WC - Bad - Dusche -OG -Wand _MaP-22_detail_26-06-24.jpg |  | - |  | Asbest | Asbest: Widerlegt
MaP-23 | Einzelprobe | VM-17 | Putz | Decke |  | WC / Bad / Dusche | OG | Decke |  |  | 24.6.2026 - 15:39 | Claudio Tavella |  |  | WC - Bad - Dusche -OG -Decke _MaP-23_26-06-24.jpg | WC - Bad - Dusche -OG -Decke _MaP-23_detail_26-06-24.jpg |  | - |  | Asbest | Asbest: Widerlegt
MaP-24 | Einzelprobe | VM-14 | Cushion Vinyl | Boden |  | Küche | DG | Boden |  |  | 24.6.2026 - 15:46 | Claudio Tavella |  |  | Küche -DG -Boden _MaP-24_26-06-24.jpg | Küche -DG -Boden _MaP-24_detail_26-06-24.jpg | 4 | m² |  | Asbest | Asbest: Bestätigt
MaP-25 | Einzelprobe | VM-4 | Putz | Wand |  | Küche | DG | Wand |  |  | 24.6.2026 - 15:49 | Claudio Tavella |  |  | Küche -DG -Wand _MaP-25_26-06-24.jpg | Küche -DG -Wand _MaP-25_detail_26-06-24.jpg |  | - |  | Asbest | Asbest: Widerlegt
MaP-26 | Einzelprobe | VM-1 | Plattenkleber | Wand |  | Küche | DG | Wand |  |  | 24.6.2026 - 15:51 | Claudio Tavella |  |  | Küche -DG -Wand _MaP-26_26-06-24.jpg | Küche -DG -Wand _MaP-26_detail_26-06-24.jpg |  | - |  | Asbest | Asbest: Widerlegt
MaP-27 | Einzelprobe | VM-17 | Putz | Decke |  | Küche | DG | Decke |  |  | 24.6.2026 - 15:54 | Claudio Tavella |  |  | Küche -DG -Decke _MaP-27_26-06-24.jpg | Küche -DG -Decke _MaP-27_detail_26-06-24.jpg |  | - |  | Asbest | Asbest: Widerlegt
MaP-28 | Einzelprobe | VM-13 | Klebstoffe | Boden |  | Wohnzimner / Schlafzimmer | DG | Boden |  |  | 24.6.2026 - 15:54 | Claudio Tavella |  |  | Wohnzimner - Schl...-DG -Boden _MaP-28_26-06-24.jpg | Wohnzimner - Schl...-DG -Boden _MaP-28_detail_26-06-24.jpg |  | - |  | Asbest | Asbest: Widerlegt
MaP-29 | Einzelprobe | VM-4 | Putz | Wand |  | Wohnzimner / Schlafzimmer | DG | Wand |  |  | 24.6.2026 - 16:02 | Claudio Tavella |  |  | Wohnzimner - Schl...-DG -Wand _MaP-29_26-06-24.jpg | Wohnzimner - Schl...-DG -Wand _MaP-29_detail_26-06-24.jpg |  | - |  | Asbest | Asbest: Widerlegt
MaP-30 | Einzelprobe | VM-17 | Putz | Decke |  | Wohnzimner / Schlafzimmer | DG | Decke |  |  | 24.6.2026 - 16:03 | Claudio Tavella |  |  | Wohnzimner - Schl...-DG -Decke _MaP-30_26-06-24.jpg | Wohnzimner - Schl...-DG -Decke _MaP-30_detail_26-06-24.jpg |  | - |  | Asbest | Asbest: Widerlegt
MaP-31 | Einzelprobe | VM-19 | Plattenkleber | Boden |  | WC / Bad / Dusche | DG | Boden |  |  | 24.6.2026 - 16:07 | Claudio Tavella |  |  | WC - Bad - Dusche -DG-Boden_MaP-31_26-06-24.jpg | WC - Bad - Dusche -DG-Boden_MaP-31_detail_26-06-24.jpg | 8 | m² |  | Asbest | Asbest: Bestätigt
MaP-32 | Einzelprobe | VM-20 | Plattenkleber | Wand |  | WC / Bad / Dusche | DG | Wand |  |  | 24.6.2026 - 16:08 | Claudio Tavella |  |  | WC - Bad - Dusche -DG-Wand _MaP-32_26-06-24.jpg | WC - Bad - Dusche -DG-Wand _MaP-32_detail_26-06-24.jpg | 15 | m² |  | Asbest | Asbest: Bestätigt
MaP-33 | Einzelprobe | VM-4 | Putz | Wand |  | WC / Bad / Dusche | DG | Wand |  |  | 24.6.2026 - 16:08 | Claudio Tavella |  |  | WC - Bad - Dusche -DG-Wand _MaP-33_26-06-24.jpg | WC - Bad - Dusche -DG-Wand _MaP-33_detail_26-06-24.jpg |  | - |  | Asbest | Asbest: Widerlegt
MaP-34 | Einzelprobe | VM-17 | Putz | Decke |  | WC / Bad / Dusche | DG | Decke |  |  | 24.6.2026 - 16:09 | Claudio Tavella |  |  | WC - Bad - Dusche -DG-Decke _MaP-34_26-06-24.jpg | WC - Bad - Dusche -DG-Decke _MaP-34_detail_26-06-24.jpg |  | - |  | Asbest | Asbest: Widerlegt
MaP-35 | Einzelprobe | VM-21 | Fensterkitt | Fensterflügel |  | Fenster | EG-DG | Fensterkitt |  |  | 24.6.2026 - 16:14 | Claudio Tavella |  |  | Fenster -EG-DG -Fenster..._MaP-35_26-06-24.jpg | Fenster -EG-DG -Fenster..._MaP-35_detail_26-06-24.jpg | 50 | Stück |  | Asbest | Asbest: Bestätigt
MaP-36 | Einzelprobe | VM-4 | Putz | Wand |  | Fassade | EG/DG | Wand |  |  | 24.6.2026 - 16:21 | Claudio Tavella |  |  | Fassade -EG-DG -Wand _MaP-36_26-06-24.jpg | Fassade -EG-DG -Wand _MaP-36_detail_26-06-24.jpg |  | - |  | Asbest | Asbest: Widerlegt
MaP-37 | Einzelprobe | VM-15 | Dilitations Fuge | Wand |  | Fassade | EG/DG | Dilitations Fuge |  |  | 24.6.2026 - 16:21 | Claudio Tavella |  |  | Fassade -EG-DG -Dilitat..._MaP-37_26-06-24.jpg | Fassade -EG-DG -Dilitat..._MaP-37_detail_26-06-24.jpg |  | - |  | PCB | PCB: Nicht eingestuft
VB-1 | Visueller Befund | VM-6 | Flachdichtung | Tank |  | Tankraum | UG | Tank |  |  | 24.6.2026 - 13:57 | Claudio Tavella |  |  | Tankraum -UG -Tank _VB-1_26-06-24.jpg | Tankraum -UG -Tank _VB-1_detail_26-06-24.jpg |  | - |  | Asbest | Asbest: Bestätigt
VB-2 | Visueller Befund | VM-7 | Faserzement | Elektrotableau |  | Keller | UG | Elektrotableau |  |  | 24.6.2026 - 13:59 | Claudio Tavella |  |  | Keller -UG -Elektro..._VB-2_26-06-24.jpg | Keller -UG -Elektro..._VB-2_detail_26-06-24.jpg |  | - |  | Asbest | Asbest: Widerlegt
VB-3 | Visueller Befund | VM-8 | Faserzement | Fallrohr |  | gesamtes Haus | UG - DG | Fallrohr |  |  | 24.6.2026 - 14:01 | Claudio Tavella |  |  | gesamtes Haus -UG - DG -Fallrohr _VB-3_26-06-24.jpg | gesamtes Haus -UG - DG -Fallrohr _VB-3_detail_26-06-24.jpg |  | - |  | Asbest | Asbest: Widerlegt
VB-4 | Visueller Befund | VM-11 | Flachdichtung | Heizung |  | Heizraum | UG | Heizung |  |  | 24.6.2026 - 14:21 | Claudio Tavella |  |  | Heizraum -UG -Heizung _VB-4_26-06-24.jpg | Heizraum -UG -Heizung _VB-4_detail_26-06-24.jpg |  | - |  | Asbest | Asbest: Bestätigt