## Report
Bezeichnung Befund | Art | Verdachtsmoment | Material | Zugehöriges Bauteil | Farbe | Gebäude/Bereich | Stockwerk/Ebene | Raum/Teilbereich | Bemerkung Probe/Befund | Bemerkung Verdachtsmoment | Erfassungszeitpunkt | Probenehmer | Überblick | Detail | Dateiname Überblick | Dateiname Detail | Menge | Einheit | Mischprobe | Verdacht | Einstufung | Angenommene Trefferwahrscheinlichkeit | Einheit | Aussagesicherheit | Einheit | Risikomenge | Einheit | Begründung | Ergebnis Analytik | Bewertung | Aufgabe | Referenzkarte | X-Koordinate | Y-Koordinate
MaP-1 | Einzelprobe | VM-1 | Verputz | Wand |  | Waschküche/ Keller | UG | Wand |  |  | 30.6.2026 - 13:39 | Daniel Santiago |  |  | Waschküche- Keller -UG-Wand_MaP-1_26-06-30.jpg | Waschküche- Keller -UG-Wand_MaP-1_detail_26-06-30.jpg |  | - |  | Asbest | Asbest: Nicht eingestuft
MaP-2 | Einzelprobe | VM-2 | Verputz | Decke |  | Waschküche/ Keller | UG | Decke |  |  | 30.6.2026 - 13:41 | Daniel Santiago |  |  | Waschküche- Keller -UG-Decke _MaP-2_26-06-30.jpg | Waschküche- Keller -UG-Decke _MaP-2_detail_26-06-30.jpg |  | - |  | Asbest | Asbest: Nicht eingestuft
MaP-3 | Einzelprobe | VM-1 | Verputz | Wand |  | Treppenhaus | UG-EG | Wand |  |  | 30.6.2026 - 13:44 | Daniel Santiago |  |  | Treppenhaus -UG-EG -Wand_MaP-3_26-06-30.jpg | Treppenhaus -UG-EG -Wand_MaP-3_detail_26-06-30.jpg |  | - |  | Asbest | Asbest: Nicht eingestuft
MaP-4 | Einzelprobe | VM-4 | Fliesenkleber | Boden |  | Gang | EG | Boden |  |  | 30.6.2026 - 14:12 | Daniel Santiago |  |  | Gang-EG-Boden_MaP-4_26-06-30.jpg | Gang-EG-Boden_MaP-4_detail_26-06-30.jpg |  | - |  | Asbest | Asbest: Nicht eingestuft
MaP-5 | Einzelprobe | VM-1 | Verputz | Wand |  | Gang/ Treppenhaus | EG-DG | Wand |  |  | 30.6.2026 - 14:13 | Daniel Santiago |  |  | Gang- Treppenhaus -EG-DG-Wand_MaP-5_26-06-30.jpg | Gang- Treppenhaus -EG-DG-Wand_MaP-5_detail_26-06-30.jpg |  | - |  | Asbest | Asbest: Nicht eingestuft
MaP-6 | Einzelprobe | VM-2 | Verputz | Decke |  | Gang/ Treppenhaus | EG-DG | Decke |  |  | 30.6.2026 - 14:14 | Daniel Santiago |  |  | Gang- Treppenhaus -EG-DG-Decke _MaP-6_26-06-30.jpg | Gang- Treppenhaus -EG-DG-Decke _MaP-6_detail_26-06-30.jpg |  | - |  | Asbest | Asbest: Nicht eingestuft
MaP-7 | Einzelprobe | VM-1 | Verputz | Wand |  | Badezimmer | EG | Wand |  |  | 30.6.2026 - 14:17 | Daniel Santiago |  |  | Badezimmer -EG-Wand_MaP-7_26-06-30.jpg | Badezimmer -EG-Wand_MaP-7_detail_26-06-30.jpg |  | - |  | Asbest | Asbest: Nicht eingestuft
MaP-8 | Einzelprobe | VM-1 | Verputz | Wand |  | Wohnzimmer | EG | Wand |  |  | 30.6.2026 - 14:20 | Daniel Santiago |  |  | Wohnzimmer -EG-Wand_MaP-8_26-06-30.jpg | Wohnzimmer -EG-Wand_MaP-8_detail_26-06-30.jpg |  | - |  | Asbest | Asbest: Nicht eingestuft
MaP-9 | Einzelprobe | VM-2 | Verputz | Decke |  | Wohnzimmer | EG | Decke |  |  | 30.6.2026 - 14:22 | Daniel Santiago |  |  | Wohnzimmer -EG-Decke_MaP-9_26-06-30.jpg | Wohnzimmer -EG-Decke_MaP-9_detail_26-06-30.jpg |  | - |  | Asbest | Asbest: Nicht eingestuft
MaP-10 | Einzelprobe | VM-1 | Verputz | Wand |  | Küche | EG | Wand |  |  | 30.6.2026 - 14:33 | Daniel Santiago |  |  | Küche -EG-Wand_MaP-10_26-06-30.jpg | Küche -EG-Wand_MaP-10_detail_26-06-30.jpg |  | - |  | Asbest | Asbest: Nicht eingestuft
MaP-11 | Einzelprobe | VM-3 | Klebstoffe | Boden |  | Treppenhaus | EG-DG | Boden |  |  | 30.6.2026 - 14:34 | Daniel Santiago |  |  | Treppenhaus -EG-DG-Boden_MaP-11_26-06-30.jpg | Treppenhaus -EG-DG-Boden_MaP-11_detail_26-06-30.jpg |  | - |  | Asbest | Asbest: Nicht eingestuft
MaP-12 | Einzelprobe | VM-4 | Fliesenkleber | Boden |  | Badezimmer | OG | Boden |  |  | 30.6.2026 - 14:45 | Daniel Santiago |  |  | Badezimmer -OG-Boden_MaP-12_26-06-30.jpg | Badezimmer -OG-Boden_MaP-12_detail_26-06-30.jpg |  | - |  | Asbest | Asbest: Nicht eingestuft
MaP-13 | Einzelprobe | VM-13 | Verputz | Wand/Decke |  | Badezimmer | OG | Wand/Decke |  |  | 30.6.2026 - 14:45 | Daniel Santiago |  |  | Badezimmer -OG-Wand-Decke_MaP-13_26-06-30.jpg | Badezimmer -OG-Wand-Decke_MaP-13_detail_26-06-30.jpg |  | - |  | Asbest | Asbest: Nicht eingestuft
MaP-14 | Einzelprobe | VM-1 | Verputz | Wand |  | Schlafzimmer | OG | Wand |  |  | 30.6.2026 - 14:47 | Daniel Santiago |  |  | Schlafzimmer -OG-Wand_MaP-14_26-06-30.jpg | Schlafzimmer -OG-Wand_MaP-14_detail_26-06-30.jpg |  | - |  | Asbest | Asbest: Nicht eingestuft
MaP-15 | Einzelprobe | VM-2 | Verputz | Decke |  | Schlafzimmer | OG | Decke |  |  | 30.6.2026 - 14:50 | Daniel Santiago |  |  | Schlafzimmer -OG-Decke_MaP-15_26-06-30.jpg | Schlafzimmer -OG-Decke_MaP-15_detail_26-06-30.jpg |  | - |  | Asbest | Asbest: Nicht eingestuft
MaP-16 | Einzelprobe | VM-1 | Verputz | Wand |  | Wohnzimmer | OG | Wand |  |  | 30.6.2026 - 14:56 | Daniel Santiago |  |  | Wohnzimmer -OG-Wand_MaP-16_26-06-30.jpg | Wohnzimmer -OG-Wand_MaP-16_detail_26-06-30.jpg |  | - |  | Asbest | Asbest: Nicht eingestuft
MaP-17 | Einzelprobe | VM-2 | Verputz | Decke |  | Wohnzimmer | OG | Decke |  |  | 30.6.2026 - 14:57 | Daniel Santiago |  |  | Wohnzimmer -OG-Decke _MaP-17_26-06-30.jpg | Wohnzimmer -OG-Decke _MaP-17_detail_26-06-30.jpg |  | - |  | Asbest | Asbest: Nicht eingestuft
MaP-18 | Einzelprobe | VM-14 | Cushion Vinyl | Boden |  | Küche | OG | Boden | Zweilagig |  | 30.6.2026 - 15:10 | Daniel Santiago |  |  | Küche -OG-Boden_MaP-18_26-06-30.jpg | Küche -OG-Boden_MaP-18_detail_26-06-30.jpg |  | - |  | Asbest | Asbest: Nicht eingestuft
MaP-19 | Einzelprobe | VM-4 | Fliesenkleber | Boden |  | Küche | OG | Boden |  |  | 30.6.2026 - 15:11 | Daniel Santiago |  |  | Küche -OG-Boden_MaP-19_26-06-30.jpg | Küche -OG-Boden_MaP-19_detail_26-06-30.jpg |  | - |  | Asbest | Asbest: Nicht eingestuft
MaP-20 | Einzelprobe | VM-1 | Verputz | Wand |  | Küche | OG | Wand |  |  | 30.6.2026 - 15:12 | Daniel Santiago |  |  | Küche -OG-Wand_MaP-20_26-06-30.jpg | Küche -OG-Wand_MaP-20_detail_26-06-30.jpg |  | - |  | Asbest | Asbest: Nicht eingestuft
MaP-21 | Einzelprobe | VM-1 | Verputz | Wand |  | Badezimmer | DG | Wand |  |  | 30.6.2026 - 15:19 | Daniel Santiago |  |  | Badezimmer -DG-Wand_MaP-21_26-06-30.jpg | Badezimmer -DG-Wand_MaP-21_detail_26-06-30.jpg |  | - |  | Asbest | Asbest: Nicht eingestuft
MaP-22 | Einzelprobe | VM-2 | Verputz | Decke |  | Badezimmer | DG | Decke |  |  | 30.6.2026 - 15:21 | Daniel Santiago |  |  | Badezimmer -DG-Decke _MaP-22_26-06-30.jpg | Badezimmer -DG-Decke _MaP-22_detail_26-06-30.jpg |  | - |  | Asbest | Asbest: Nicht eingestuft
MaP-23 | Einzelprobe | VM-1 | Verputz | Wand |  | Fassade | UG-EG | Sockel |  |  | 30.6.2026 - 15:29 | Daniel Santiago |  |  | Fassade -UG-EG-Sockel _MaP-23_26-06-30.jpg | Fassade -UG-EG-Sockel _MaP-23_detail_26-06-30.jpg |  | - |  | Asbest | Asbest: Nicht eingestuft
MaP-24 | Einzelprobe | VM-17 | Faserzement | Fassade |  | Fassade | EG-DG | Wand |  |  | 30.6.2026 - 15:30 | Daniel Santiago |  |  | Fassade -EG-DG -Wand_MaP-24_26-06-30.jpg | Fassade -EG-DG -Wand_MaP-24_detail_26-06-30.jpg |  | - |  | Asbest | Asbest: Nicht eingestuft
VB-1 | Visueller Befund | VM-11 | Fliesenkleber | Boden/Wand |  | Badezimmer | EG | Boden/Wand |  |  | 30.6.2026 - 14:18 | Daniel Santiago |  |  | Badezimmer -EG-Boden-Wand_VB-1_26-06-30.jpg | Badezimmer -EG-Boden-Wand_VB-1_detail_26-06-30.jpg |  | - |  | Asbest | Asbest: Widerlegt
VB-2 | Visueller Befund | VM-12 | LAP | Kachelofen |  | Wohnzimmer | EG/ OG | Kachelofen |  |  | 30.6.2026 - 14:22 | Daniel Santiago |  |  | Wohnzimmer -EG- OG-Kachelo..._VB-2_26-06-30.jpg | Wohnzimmer -EG- OG-Kachelo..._VB-2_detail_26-06-30.jpg | 2 | Stück |  | Asbest | Asbest: Ungeklärt
VB-3 | Visueller Befund | VM-11 | Fliesenkleber | Boden/Wand |  | Küche | EG | Boden/Wand |  |  | 30.6.2026 - 14:24 | Daniel Santiago |  |  | Küche -EG-Boden-Wand_VB-3_26-06-30.jpg | Küche -EG-Boden-Wand_VB-3_detail_26-06-30.jpg |  | - |  | Asbest | Asbest: Widerlegt
VB-4 | Visueller Befund | VM-16 | LAP | Elektrotableau |  | Treppenhaus | OG-DG | Elektrotableau |  |  | 30.6.2026 - 15:14 | Daniel Santiago |  |  | Treppenhaus -OG-DG-Elektro..._VB-4_26-06-30.jpg | Treppenhaus -OG-DG-Elektro..._VB-4_detail_26-06-30.jpg | 1 | Stück |  | Asbest | Asbest: Bestätigt