## Report
Bezeichnung Befund | Art | Verdachtsmoment | Material | Zugehöriges Bauteil | Farbe | Gebäude/Bereich | Stockwerk/Ebene | Raum/Teilbereich | Bemerkung Probe/Befund | Bemerkung Verdachtsmoment | Erfassungszeitpunkt | Probenehmer | Überblick | Detail | Dateiname Überblick | Dateiname Detail | Menge | Einheit | Mischprobe | Verdacht | Einstufung | Angenommene Trefferwahrscheinlichkeit | Einheit | Aussagesicherheit | Einheit | Risikomenge | Einheit | Begründung | Ergebnis Analytik | Bewertung | Aufgabe | Referenzkarte | X-Koordinate | Y-Koordinate
MaP-1 | Einzelprobe | VM-9 | spezielle Anstrich-, Beschichtungsstoffe | Boden |  | gesamter Keller | UG | Boden |  |  | 24.6.2026 - 14:05 | Claudio Tavella |  |  | gesamter Keller -UG -Boden _MaP-1_26-06-24.jpg | gesamter Keller -UG -Boden _MaP-1_detail_26-06-24.jpg |  | - |  | PCB | PCB: Widerlegt | [10 empty] | UG | 395.5 | 486.572
MaP-2 | Einzelprobe | VM-10 | Fensterkitt | Fensterflügel |  | gesamter Keller | UG | Fenster |  |  | 24.6.2026 - 14:07 | Claudio Tavella |  |  | gesamter Keller -UG -Fenster_MaP-2_26-06-24.jpg | gesamter Keller -UG -Fenster_MaP-2_detail_26-06-24.jpg | 4 | Stück |  | Asbest | Asbest: Widerlegt | [10 empty] | UG | 330.412 | 1003.66
MaP-3 | Einzelprobe | VM-4 | Putz | Wand |  | Treppenhaus | UG - DG | Wand |  |  | 24.6.2026 - 14:12 | Claudio Tavella |  |  | Treppenhaus -UG - DG -Wand _MaP-3_26-06-24.jpg | Treppenhaus -UG - DG -Wand _MaP-3_detail_26-06-24.jpg |  | - |  | Asbest | Asbest: Widerlegt | [10 empty] | UG | 305.1 | 478.436
MaP-4 | Einzelprobe | VM-1 | Plattenkleber | Wand |  | Treppenhaus | UG - DG | Sockel |  |  | 24.6.2026 - 14:20 | Claudio Tavella |  |  | Treppenhaus -UG - DG -Sockel _MaP-4_26-06-24.jpg | Treppenhaus -UG - DG -Sockel _MaP-4_detail_26-06-24.jpg |  | - |  | Asbest | Asbest: Widerlegt | [10 empty] | UG | 230.8546 | 481.148
MaP-5 | Einzelprobe | VM-2 | Plattenkleber | Boden |  | Treppenhaus | UG - DG | Boden |  |  | 24.6.2026 - 14:29 | Claudio Tavella |  |  | Treppenhaus -UG - DG -Boden _MaP-5_26-06-24.jpg | Treppenhaus -UG - DG -Boden _MaP-5_detail_26-06-24.jpg |  | - |  | Asbest | Asbest: Widerlegt | [10 empty] | UG | 296.964 | 374.476
MaP-6 | Einzelprobe | VM-2 | Plattenkleber | Boden |  | Gang / Schulzimmer / WC | EG | Boden |  |  | 24.6.2026 - 14:37 | Claudio Tavella |  |  | Gang - Schulzimme...-EG -Boden_MaP-6_26-06-24.jpg | Gang - Schulzimme...-EG -Boden_MaP-6_detail_26-06-24.jpg |  | - |  | Asbest | Asbest: Widerlegt | [10 empty] | EG | 459.0001 | 325.8854
MaP-7 | Einzelprobe | VM-3 | Plattenkleber | Sockel |  | Gang / Schulzimmer / WC | EG | Sockel |  |  | 24.6.2026 - 14:40 | Claudio Tavella |  |  | Gang - Schulzimme...-EG -Sockel _MaP-7_26-06-24.jpg | Gang - Schulzimme...-EG -Sockel _MaP-7_detail_26-06-24.jpg |  | - |  | Asbest | Asbest: Widerlegt | [10 empty] | EG | 509.0933 | 424.9333
MaP-8 | Einzelprobe | VM-4 | Putz | Wand |  | Eingang / Garderobe | EG | Wand |  |  | 24.6.2026 - 14:46 | Claudio Tavella |  |  | Eingang - Garderobe -EG -Wand _MaP-8_26-06-24.jpg | Eingang - Garderobe -EG -Wand _MaP-8_detail_26-06-24.jpg |  | - |  | Asbest | Asbest: Widerlegt | [10 empty] | EG | 313.9833 | 495.4204
MaP-9 | Einzelprobe | VM-1 | Plattenkleber | Wand |  | Schulzimmer / WC / Abwartraumn | EG | Wand |  |  | 24.6.2026 - 14:50 | Claudio Tavella |  |  | Schulzimmer - WC ...-EG -Wand _MaP-9_26-06-24.jpg | Schulzimmer - WC ...-EG -Wand _MaP-9_detail_26-06-24.jpg |  | - |  | Asbest | Asbest: Widerlegt | [10 empty] | EG | 481.907 | 247.8229
MaP-10 | Einzelprobe | VM-4 | Putz | Wand |  | WC | EG | Wand |  |  | 24.6.2026 - 14:55 | Claudio Tavella |  |  | WC -EG -Wand _MaP-10_26-06-24.jpg | WC -EG -Wand _MaP-10_detail_26-06-24.jpg |  | - |  | Asbest | Asbest: Widerlegt | [10 empty] | EG | 439.6331 | 200.0412
MaP-11 | Einzelprobe | VM-5 | Putz | Decke |  | WC | EG | Decke |  |  | 24.6.2026 - 14:56 | Claudio Tavella |  |  | WC -EG -Decke _MaP-11_26-06-24.jpg | WC -EG -Decke _MaP-11_detail_26-06-24.jpg | 25 | m² |  | Asbest | Asbest: Bestätigt | 80 | % | 82.28 | % | 3.54 | m² |  |  |  |  | EG | 457.4133 | 226.3733
MaP-12 | Einzelprobe | VM-12 | (elastische) Bodenbeläge | Boden |  | Schulzimmer | EG | Boden |  |  | 24.6.2026 - 15:02 | Claudio Tavella |  |  | Schulzimmer -EG -Boden _MaP-12_26-06-24.jpg | Schulzimmer -EG -Boden _MaP-12_detail_26-06-24.jpg |  | - |  | Asbest | Asbest: Widerlegt | [10 empty] | EG | 483.7067 | 632.56
MaP-13 | Einzelprobe | VM-4 | Putz | Wand |  | Schulzimmer | EG | Wand |  |  | 24.6.2026 - 15:06 | Claudio Tavella |  |  | Schulzimmer -EG -Wand _MaP-13_26-06-24.jpg | Schulzimmer -EG -Wand _MaP-13_detail_26-06-24.jpg |  | - |  | Asbest | Asbest: Widerlegt | [10 empty] | EG | 496.4 | 575.44
MaP-14 | Einzelprobe | VM-16 | Putz | Boden |  | Musikraum / Gang | EG | Boden |  |  | 24.6.2026 - 15:09 | Claudio Tavella |  |  | Musikraum - Gang -EG -Boden _MaP-14_26-06-24.jpg | Musikraum - Gang -EG -Boden _MaP-14_detail_26-06-24.jpg | 30 | m² |  | Asbest | Asbest: Bestätigt | 80 | % | 82.08 | % | 4.3 | m² |  |  |  |  | EG | 273.2657 | 613.3982
MaP-15 | Einzelprobe | VM-4 | Putz | Wand |  | Musikraum / Gang | EG | Wand |  |  | 24.6.2026 - 15:14 | Claudio Tavella |  |  | Musikraum - Gang -EG -Wand _MaP-15_26-06-24.jpg | Musikraum - Gang -EG -Wand _MaP-15_detail_26-06-24.jpg |  | - |  | Asbest | Asbest: Widerlegt | [10 empty] | EG | 288.7733 | 677.8933
MaP-16 | Einzelprobe | VM-13 | Klebstoffe | Boden |  | Wohnzimner / Schlafzimmer | OG | Boden |  |  | 24.6.2026 - 15:20 | Claudio Tavella |  |  | Wohnzimner - Schl...-OG-Boden _MaP-16_26-06-24.jpg | Wohnzimner - Schl...-OG-Boden _MaP-16_detail_26-06-24.jpg |  | - |  | Asbest | Asbest: Widerlegt | [10 empty] | 1. OG
MaP-17 | Einzelprobe | VM-1 | Plattenkleber | Wand |  | Küche | OG | Wand |  |  | 24.6.2026 - 15:28 | Claudio Tavella |  |  | Küche -OG -Wand _MaP-17_26-06-24.jpg | Küche -OG -Wand _MaP-17_detail_26-06-24.jpg |  | - |  | Asbest | Asbest: Widerlegt | [10 empty] | 1. OG
MaP-18 | Einzelprobe | VM-17 | Putz | Decke |  | Wohnzimner / Schlafzimmer | OG | Wand |  |  | 24.6.2026 - 15:29 | Claudio Tavella |  |  | Wohnzimner - Schl...-OG-Wand _MaP-18_26-06-24.jpg | Wohnzimner - Schl...-OG-Wand _MaP-18_detail_26-06-24.jpg |  | - |  | Asbest | Asbest: Widerlegt | [10 empty] | 1. OG
MaP-19 | Einzelprobe | VM-17 | Putz | Decke |  | Wohnzimner / Schlafzimmer | OG | Decke |  |  | 24.6.2026 - 15:30 | Claudio Tavella |  |  | Wohnzimner - Schl...-OG-Decke _MaP-19_26-06-24.jpg | Wohnzimner - Schl...-OG-Decke _MaP-19_detail_26-06-24.jpg |  | - |  | Asbest | Asbest: Widerlegt | [10 empty] | 1. OG
MaP-20 | Einzelprobe | VM-18 | Plattenkleber | Boden |  | WC / Bad / Dusche | OG | Boden |  |  | 24.6.2026 - 15:32 | Claudio Tavella |  |  | WC - Bad - Dusche -OG -Boden _MaP-20_26-06-24.jpg | WC - Bad - Dusche -OG -Boden _MaP-20_detail_26-06-24.jpg | 8 | m² |  | Asbest | Asbest: Bestätigt | [10 empty] | 1. OG
MaP-21 | Einzelprobe | VM-1 | Plattenkleber | Wand |  | WC / Bad / Dusche | OG | Wand |  |  | 24.6.2026 - 15:35 | Claudio Tavella |  |  | WC - Bad - Dusche -OG -Wand _MaP-21_26-06-24.jpg | WC - Bad - Dusche -OG -Wand _MaP-21_detail_26-06-24.jpg |  | - |  | Asbest | Asbest: Widerlegt | [10 empty] | 1. OG
MaP-22 | Einzelprobe | VM-4 | Putz | Wand |  | WC / Bad / Dusche | OG | Wand |  |  | 24.6.2026 - 15:38 | Claudio Tavella |  |  | WC - Bad - Dusche -OG -Wand _MaP-22_26-06-24.jpg | WC - Bad - Dusche -OG -Wand _MaP-22_detail_26-06-24.jpg |  | - |  | Asbest | Asbest: Widerlegt | [10 empty] | 1. OG
MaP-23 | Einzelprobe | VM-17 | Putz | Decke |  | WC / Bad / Dusche | OG | Decke |  |  | 24.6.2026 - 15:39 | Claudio Tavella |  |  | WC - Bad - Dusche -OG -Decke _MaP-23_26-06-24.jpg | WC - Bad - Dusche -OG -Decke _MaP-23_detail_26-06-24.jpg |  | - |  | Asbest | Asbest: Widerlegt | [10 empty] | 1. OG
MaP-24 | Einzelprobe | VM-14 | Cushion Vinyl | Boden |  | Küche | DG | Boden |  |  | 24.6.2026 - 15:46 | Claudio Tavella |  |  | Küche -DG -Boden _MaP-24_26-06-24.jpg | Küche -DG -Boden _MaP-24_detail_26-06-24.jpg | 4 | m² |  | Asbest | Asbest: Bestätigt | [10 empty] | 2. OG | 189.0593 | 117.8934
MaP-25 | Einzelprobe | VM-4 | Putz | Wand |  | Küche | DG | Wand |  |  | 24.6.2026 - 15:49 | Claudio Tavella |  |  | Küche -DG -Wand _MaP-25_26-06-24.jpg | Küche -DG -Wand _MaP-25_detail_26-06-24.jpg |  | - |  | Asbest | Asbest: Widerlegt | [10 empty] | 2. OG | 138.7079 | 87.0288
MaP-26 | Einzelprobe | VM-1 | Plattenkleber | Wand |  | Küche | DG | Wand |  |  | 24.6.2026 - 15:51 | Claudio Tavella |  |  | Küche -DG -Wand _MaP-26_26-06-24.jpg | Küche -DG -Wand _MaP-26_detail_26-06-24.jpg |  | - |  | Asbest | Asbest: Widerlegt | [10 empty] | 2. OG | 168.0134 | 195.3276
MaP-27 | Einzelprobe | VM-17 | Putz | Decke |  | Küche | DG | Decke |  |  | 24.6.2026 - 15:54 | Claudio Tavella |  |  | Küche -DG -Decke _MaP-27_26-06-24.jpg | Küche -DG -Decke _MaP-27_detail_26-06-24.jpg |  | - |  | Asbest | Asbest: Widerlegt | [10 empty] | 2. OG | 181.6458 | 133.254
MaP-28 | Einzelprobe | VM-13 | Klebstoffe | Boden |  | Wohnzimner / Schlafzimmer | DG | Boden |  |  | 24.6.2026 - 15:54 | Claudio Tavella |  |  | Wohnzimner - Schl...-DG -Boden _MaP-28_26-06-24.jpg | Wohnzimner - Schl...-DG -Boden _MaP-28_detail_26-06-24.jpg |  | - |  | Asbest | Asbest: Widerlegt | [10 empty] | 2. OG | 406.8938 | 68.2994
MaP-29 | Einzelprobe | VM-4 | Putz | Wand |  | Wohnzimner / Schlafzimmer | DG | Wand |  |  | 24.6.2026 - 16:02 | Claudio Tavella |  |  | Wohnzimner - Schl...-DG -Wand _MaP-29_26-06-24.jpg | Wohnzimner - Schl...-DG -Wand _MaP-29_detail_26-06-24.jpg |  | - |  | Asbest | Asbest: Widerlegt | [10 empty] | 2. OG | 518.9835 | 187.7263
MaP-30 | Einzelprobe | VM-17 | Putz | Decke |  | Wohnzimner / Schlafzimmer | DG | Decke |  |  | 24.6.2026 - 16:03 | Claudio Tavella |  |  | Wohnzimner - Schl...-DG -Decke _MaP-30_26-06-24.jpg | Wohnzimner - Schl...-DG -Decke _MaP-30_detail_26-06-24.jpg |  | - |  | Asbest | Asbest: Widerlegt | [10 empty] | 2. OG | 463.8978 | 93.4449
MaP-31 | Einzelprobe | VM-19 | Plattenkleber | Boden |  | WC / Bad / Dusche | DG | Boden |  |  | 24.6.2026 - 16:07 | Claudio Tavella |  |  | WC - Bad - Dusche -DG-Boden_MaP-31_26-06-24.jpg | WC - Bad - Dusche -DG-Boden_MaP-31_detail_26-06-24.jpg | 8 | m² |  | Asbest | Asbest: Bestätigt | [10 empty] | 2. OG | 201.3787 | 262.1799
MaP-32 | Einzelprobe | VM-20 | Plattenkleber | Wand |  | WC / Bad / Dusche | DG | Wand |  |  | 24.6.2026 - 16:08 | Claudio Tavella |  |  | WC - Bad - Dusche -DG-Wand _MaP-32_26-06-24.jpg | WC - Bad - Dusche -DG-Wand _MaP-32_detail_26-06-24.jpg | 15 | m² |  | Asbest | Asbest: Bestätigt | [10 empty] | 2. OG | 178.6759 | 213.0453
MaP-33 | Einzelprobe | VM-4 | Putz | Wand |  | WC / Bad / Dusche | DG | Wand |  |  | 24.6.2026 - 16:08 | Claudio Tavella |  |  | WC - Bad - Dusche -DG-Wand _MaP-33_26-06-24.jpg | WC - Bad - Dusche -DG-Wand _MaP-33_detail_26-06-24.jpg |  | - |  | Asbest | Asbest: Widerlegt | [10 empty] | 2. OG | 253.7657 | 306.422
MaP-34 | Einzelprobe | VM-17 | Putz | Decke |  | WC / Bad / Dusche | DG | Decke |  |  | 24.6.2026 - 16:09 | Claudio Tavella |  |  | WC - Bad - Dusche -DG-Decke _MaP-34_26-06-24.jpg | WC - Bad - Dusche -DG-Decke _MaP-34_detail_26-06-24.jpg |  | - |  | Asbest | Asbest: Widerlegt | [10 empty] | 2. OG | 183.226 | 256.4031
MaP-35 | Einzelprobe | VM-21 | Fensterkitt | Fensterflügel |  | Fenster | EG-DG | Fensterkitt |  |  | 24.6.2026 - 16:14 | Claudio Tavella |  |  | Fenster -EG-DG -Fenster..._MaP-35_26-06-24.jpg | Fenster -EG-DG -Fenster..._MaP-35_detail_26-06-24.jpg | 50 | Stück |  | Asbest | Asbest: Bestätigt | [10 empty] | 2. OG | 810.1638 | 511.426
MaP-36 | Einzelprobe | VM-4 | Putz | Wand |  | Fassade | EG/DG | Wand |  |  | 24.6.2026 - 16:21 | Claudio Tavella |  |  | Fassade -EG-DG -Wand _MaP-36_26-06-24.jpg | Fassade -EG-DG -Wand _MaP-36_detail_26-06-24.jpg |  | - |  | Asbest | Asbest: Widerlegt | [10 empty] | EG | 750.2666 | 359.04
MaP-37 | Einzelprobe | VM-15 | Dilitations Fuge | Wand |  | Fassade | EG/DG | Dilitations Fuge |  |  | 24.6.2026 - 16:21 | Claudio Tavella |  |  | Fassade -EG-DG -Dilitat..._MaP-37_26-06-24.jpg | Fassade -EG-DG -Dilitat..._MaP-37_detail_26-06-24.jpg |  | - |  | PCB | PCB: Widerlegt | [10 empty] | EG | 689.52 | 500.1867
MaP-38 | Einzelprobe | VM-22 | Putz | Wand |  | Garage | EG | Wand |  |  | 01.7.2026 - 12:28 | Claudio Tavella |  |  | Garage -EG -Wand _MaP-38_26-07-01.jpg | Garage -EG -Wand _MaP-38_detail_26-07-01.jpg |  | - |  | Asbest | Asbest: Widerlegt | [10 empty] | EG | 163.7755 | 313.168
MaP-39 | Einzelprobe | VM-23 | Kork | Decke |  | Garage | EG | Decke |  |  | 01.7.2026 - 12:29 | Claudio Tavella |  |  | Garage -EG -Decke _MaP-39_26-07-01.jpg | Garage -EG -Decke _MaP-39_detail_26-07-01.jpg |  | - |  | PAK | PAK: Widerlegt | [10 empty] | EG | 76.261 | 339.0236
MaP-40 | Einzelprobe | VM-24 | Putz | Decke |  | Garage | EG | Decke |  |  | 01.7.2026 - 12:30 | Claudio Tavella |  |  | Garage -EG -Decke _MaP-40_26-07-01.jpg | Garage -EG -Decke _MaP-40_detail_26-07-01.jpg |  | - |  | Asbest | Asbest: Widerlegt | [10 empty] | EG | 48.6052 | 298.9735
MaP-41 | Einzelprobe | VM-25 | Plattenkleber | Boden |  | Bad | OG | Boden |  |  | 01.7.2026 - 12:46 | Claudio Tavella |  |  | Bad -OG-Boden _MaP-41_26-07-01.jpg | Bad -OG-Boden _MaP-41_detail_26-07-01.jpg |  | - |  | Asbest | Asbest: Widerlegt
MaP-42 | Einzelprobe | VM-25 | Plattenkleber | Boden |  | WC | OG | Boden |  |  | 01.7.2026 - 12:51 | Claudio Tavella |  |  | WC -OG-Boden _MaP-42_26-07-01.jpg | WC -OG-Boden _MaP-42_detail_26-07-01.jpg |  | - |  | Asbest | Asbest: Widerlegt | [10 empty] | 1. OG | 162.4491 | 501.8905
MaP-43 | Einzelprobe | VM-26 | Plattenkleber | Wand |  | Bad | DG | Wand |  |  | 01.7.2026 - 12:57 | Claudio Tavella |  |  | Bad -DG -Wand _MaP-43_26-07-01.jpg | Bad -DG -Wand _MaP-43_detail_26-07-01.jpg |  | - |  | Asbest | Asbest: Widerlegt | [10 empty] | 2. OG | 129.693 | 857.3133
MaP-44 | Einzelprobe | VM-27 | Plattenkleber | Boden |  | Bad | OG | Boden |  |  | 01.7.2026 - 12:59 | Claudio Tavella |  |  | Bad -OG-Boden _MaP-44_26-07-01.jpg | Bad -OG-Boden _MaP-44_detail_26-07-01.jpg | 10 | m² |  | Asbest | Asbest: Bestätigt | [10 empty] | 1. OG | 174.5525 | 613.1062
MaP-45 | Einzelprobe | VM-25 | Plattenkleber | Boden |  | WC | DG | Boden |  |  | 01.7.2026 - 13:05 | Claudio Tavella |  |  | WC -DG-Boden _MaP-45_26-07-01.jpg | WC -DG-Boden _MaP-45_detail_26-07-01.jpg |  | - |  | Asbest | Asbest: Widerlegt | [10 empty] | 2. OG | 178.7464 | 581.8625
MaP-46 | Einzelprobe | VM-26 | Plattenkleber | Wand |  | WC | DG | Wand |  |  | 01.7.2026 - 13:06 | Claudio Tavella |  |  | WC -DG-Wand _MaP-46_26-07-01.jpg | WC -DG-Wand _MaP-46_detail_26-07-01.jpg |  | - |  | Asbest | Asbest: Widerlegt | [10 empty] | 2. OG | 162.8987 | 538.1027
VB-1 | Visueller Befund | VM-6 | Flachdichtung | Tank |  | Tankraum | UG | Tank |  |  | 24.6.2026 - 13:57 | Claudio Tavella |  |  | Tankraum -UG -Tank _VB-1_26-06-24.jpg | Tankraum -UG -Tank _VB-1_detail_26-06-24.jpg |  | - |  | Asbest | Asbest: Bestätigt | [10 empty] | UG | 248.3649 | 154.9899
VB-2 | Visueller Befund | VM-7 | Faserzement | Elektrotableau |  | Keller | UG | Elektrotableau |  |  | 24.6.2026 - 13:59 | Claudio Tavella |  |  | Keller -UG -Elektro..._VB-2_26-06-24.jpg | Keller -UG -Elektro..._VB-2_detail_26-06-24.jpg |  | - |  | Asbest | Asbest: Widerlegt | [10 empty] | UG | 437.988 | 519.116
VB-3 | Visueller Befund | VM-8 | Faserzement | Fallrohr |  | gesamtes Haus | UG - DG | Fallrohr |  |  | 24.6.2026 - 14:01 | Claudio Tavella |  |  | gesamtes Haus -UG - DG -Fallrohr _VB-3_26-06-24.jpg | gesamtes Haus -UG - DG -Fallrohr _VB-3_detail_26-06-24.jpg |  | - |  | Asbest | Asbest: Widerlegt | [10 empty] | UG | 433.468 | 680.932
VB-4 | Visueller Befund | VM-11 | Flachdichtung | Heizung |  | Heizraum | UG | Heizung |  |  | 24.6.2026 - 14:21 | Claudio Tavella |  |  | Heizraum -UG -Heizung _VB-4_26-06-24.jpg | Heizraum -UG -Heizung _VB-4_detail_26-06-24.jpg |  | - |  | Asbest | Asbest: Bestätigt | [10 empty] | UG | 356.628 | 243.396