## Report
Bezeichnung Befund | Art | Verdachtsmoment | Material | Zugehöriges Bauteil | Farbe | Gebäude/Bereich | Stockwerk/Ebene | Raum/Teilbereich | Bemerkung Probe/Befund | Bemerkung Verdachtsmoment | Erfassungszeitpunkt | Probenehmer | Überblick | Detail | Dateiname Überblick | Dateiname Detail | Menge | Einheit | Mischprobe | Verdacht | Einstufung | Angenommene Trefferwahrscheinlichkeit | Einheit | Aussagesicherheit | Einheit | Risikomenge | Einheit | Begründung | Ergebnis Analytik | Bewertung | Aufgabe | Referenzkarte | X-Koordinate | Y-Koordinate
MaP-1 | Einzelprobe | VM-3 | Klebstoffe | Boden |  | Treppenhaus/ Schlafzimmer | EG | Boden |  |  | 01.7.2026 - 08:16 | Daniel Santiago |  |  | Treppenhaus- Schl...-EG-Boden_MaP-1_26-07-01.jpg | Treppenhaus- Schl...-EG-Boden_MaP-1_detail_26-07-01.jpg |  | - |  | Asbest | Asbest: Widerlegt | [10 empty] | UG/EG | 403.5018 | 717.9491
MaP-2 | Einzelprobe | VM-1 | Verputz | Wand |  | Schlafzimmer | EG | Wand |  |  | 01.7.2026 - 08:19 | Daniel Santiago |  |  | Schlafzimmer -EG-Wand_MaP-2_26-07-01.jpg | Schlafzimmer -EG-Wand_MaP-2_detail_26-07-01.jpg |  | - |  | Asbest | Asbest: Widerlegt | [10 empty] | UG/EG | 404.916 | 631.1692
MaP-3 | Einzelprobe | VM-2 | Verputz | Decke |  | Schlafzimmer | EG | Decke |  |  | 01.7.2026 - 08:21 | Daniel Santiago |  |  | Schlafzimmer -EG-Decke_MaP-3_26-07-01.jpg | Schlafzimmer -EG-Decke_MaP-3_detail_26-07-01.jpg |  | - |  | Asbest | Asbest: Widerlegt | [10 empty] | UG/EG | 353.6573 | 815.5947
MaP-4 | Einzelprobe | VM-4 | Fliesenkleber | Boden |  | WC/ Dusche | EG | Boden |  |  | 01.7.2026 - 08:22 | Daniel Santiago |  |  | WC- Dusche-EG-Boden_MaP-4_26-07-01.jpg | WC- Dusche-EG-Boden_MaP-4_detail_26-07-01.jpg |  | - |  | Asbest | Asbest: Bestätigt | [10 empty] | UG/EG | 553.4079 | 635.6659
MaP-5 | Einzelprobe | VM-6 | Fliesenkleber | Wand |  | WC/ Dusche | EG | Wand |  |  | 01.7.2026 - 08:24 | Daniel Santiago |  |  | WC- Dusche-EG-Wand_MaP-5_26-07-01.jpg | WC- Dusche-EG-Wand_MaP-5_detail_26-07-01.jpg |  | - |  | Asbest | Asbest: Bestätigt | [10 empty] | UG/EG | 461.3573 | 767.797
MaP-6 | Einzelprobe | VM-2 | Verputz | Decke |  | WC/ Dusche | EG | Decke |  |  | 01.7.2026 - 08:25 | Daniel Santiago |  |  | WC- Dusche-EG-Decke_MaP-6_26-07-01.jpg | WC- Dusche-EG-Decke_MaP-6_detail_26-07-01.jpg |  | - |  | Asbest | Asbest: Widerlegt | [10 empty] | UG/EG | 617.3318 | 704.0072
MaP-7 | Einzelprobe | VM-1 | Verputz | Wand |  | Treppenhaus | EG-DG | Wand |  |  | 01.7.2026 - 08:26 | Daniel Santiago |  |  | Treppenhaus -EG-DG -Wand_MaP-7_26-07-01.jpg | Treppenhaus -EG-DG -Wand_MaP-7_detail_26-07-01.jpg |  | - |  | Asbest | Asbest: Widerlegt | [10 empty] | OG/DG | 642.1462 | 661.9981
MaP-8 | Einzelprobe | VM-2 | Verputz | Decke |  | Gang/ Treppenhaus | EG-DG | Decke |  |  | 01.7.2026 - 08:29 | Daniel Santiago |  |  | Gang- Treppenhaus -EG-DG-Decke_MaP-8_26-07-01.jpg | Gang- Treppenhaus -EG-DG-Decke_MaP-8_detail_26-07-01.jpg |  | - |  | Asbest | Asbest: Widerlegt | [10 empty] | UG/EG | 617.6774 | 791.5006
MaP-9 | Einzelprobe | VM-4 | Fliesenkleber | Boden |  | Küche | OG | Boden |  |  | 01.7.2026 - 13:13 | Daniel Santiago |  |  | Küche -OG-Boden_MaP-9_26-07-01.jpg | Küche -OG-Boden_MaP-9_detail_26-07-01.jpg |  | - |  | Asbest | Asbest: Bestätigt | [10 empty] | OG/DG | 710.048 | 783.9934
MaP-10 | Einzelprobe | VM-6 | Fliesenkleber | Wand |  | Küche | OG | Wand |  |  | 01.7.2026 - 13:14 | Daniel Santiago |  |  | Küche -OG-Wand_MaP-10_26-07-01.jpg | Küche -OG-Wand_MaP-10_detail_26-07-01.jpg |  | - |  | Asbest | Asbest: Bestätigt | [10 empty] | OG/DG | 885.2712 | 671.0043
MaP-11 | Einzelprobe | VM-1 | Verputz | Wand |  | Küche/ Esszimmer/ Wohnzimmer | OG | Wand |  |  | 01.7.2026 - 13:16 | Daniel Santiago |  |  | Küche- Esszimmer-...-OG-Wand_MaP-11_26-07-01.jpg | Küche- Esszimmer-...-OG-Wand_MaP-11_detail_26-07-01.jpg |  | - |  | Asbest | Asbest: Widerlegt | [10 empty] | OG/DG | 926.2892 | 955.6567
MaP-12 | Einzelprobe | VM-4 | Fliesenkleber | Boden |  | Cheminée | OG | Boden |  |  | 01.7.2026 - 13:36 | Daniel Santiago |  |  | Cheminée -OG-Boden_MaP-12_26-07-01.jpg | Cheminée -OG-Boden_MaP-12_detail_26-07-01.jpg |  | - |  | Asbest | Asbest: Bestätigt | [10 empty] | OG/DG | 505.2698 | 831.5061
MaP-13 | Einzelprobe | VM-1 | Verputz | Wand |  | Cheminée | OG | Wand |  |  | 01.7.2026 - 13:37 | Daniel Santiago |  |  | Cheminée -OG-Wand _MaP-13_26-07-01.jpg | Cheminée -OG-Wand _MaP-13_detail_26-07-01.jpg |  | - |  | Asbest | Asbest: Widerlegt | [10 empty] | OG/DG | 556.7717 | 845.0758
MaP-14 | Einzelprobe | VM-1 | Verputz | Wand |  | Schlafzimmer | DG | Wand |  |  | 01.7.2026 - 13:59 | Daniel Santiago |  |  | Schlafzimmer -DG-Wand_MaP-14_26-07-01.jpg | Schlafzimmer -DG-Wand_MaP-14_detail_26-07-01.jpg |  | - |  | Asbest | Asbest: Widerlegt | [10 empty] | OG/DG | 650 | 450
MaP-15 | Einzelprobe | VM-6 | Fliesenkleber | Wand |  | Badezimmer | DG | Wand | Zweilagig! |  | 01.7.2026 - 14:15 | Daniel Santiago |  |  | Badezimmer -DG-Wand_MaP-15_26-07-01.jpg | Badezimmer -DG-Wand_MaP-15_detail_26-07-01.jpg |  | - |  | Asbest | Asbest: Bestätigt | [10 empty] | OG/DG | 517.6332 | 509.6285
MaP-16 | Einzelprobe | VM-16 | Anschlagkitt | Fensterrahmen |  | Fenster | OG | Fensterrahmen |  |  | 01.7.2026 - 14:51 | Daniel Santiago |  |  | Fenster-OG-Fenster..._MaP-16_26-07-01.jpg | Fenster-OG-Fenster..._MaP-16_detail_26-07-01.jpg |  | - |  | Asbest | Asbest: Widerlegt | [10 empty] | OG/DG | 875.0214 | 1108.8571
MaP-17 | Einzelprobe | VM-1 | Verputz | Wand |  | Fassade | EG-DG | Wand |  |  | 01.7.2026 - 14:53 | Daniel Santiago |  |  | Fassade -EG-DG -Wand_MaP-17_26-07-01.jpg | Fassade -EG-DG -Wand_MaP-17_detail_26-07-01.jpg |  | - |  | Asbest | Asbest: Widerlegt | [10 empty] | OG/DG | 947.8946 | 1067.8755
MaP-18 | Einzelprobe | VM-17 | Faserzement | Fassade |  | Fassade | DG | Wand |  |  | 01.7.2026 - 14:57 | Daniel Santiago |  |  | Fassade -DG-Wand_MaP-18_26-07-01.jpg | Fassade -DG-Wand_MaP-18_detail_26-07-01.jpg |  | - |  | Asbest | Asbest: Widerlegt | [10 empty] | OG/DG | 949.3845 | 1105.8546
VB-1 | Visueller Befund | VM-7 | LAP | Elektrotableau |  | Waschküche | UG | Elektrotableau |  |  | 01.7.2026 - 07:45 | Daniel Santiago |  |  | Waschküche -UG-Elektro..._VB-1_26-07-01.jpg | Waschküche -UG-Elektro..._VB-1_detail_26-07-01.jpg |  | Stück |  | Asbest | Asbest: Bestätigt | [10 empty] | UG/EG | 625.3282 | 1075.001
VB-2 | Visueller Befund | VM-11 | Brandschutzplatte | Wand |  | Waschküche | UG | Wand |  |  | 01.7.2026 - 07:47 | Daniel Santiago |  |  | Waschküche -UG-Wand_VB-2_26-07-01.jpg | Waschküche -UG-Wand_VB-2_detail_26-07-01.jpg | 2 | Stück |  | Asbest | Asbest: Bestätigt | [10 empty] | UG/EG | 625.2237 | 1076.4452
VB-3 | Visueller Befund | VM-12 | Brandschutzplatten | Cheminée |  | Wohnzimmer | OG | Cheminée |  |  | 01.7.2026 - 13:18 | Daniel Santiago |  |  | Wohnzimmer -OG-Cheminée _VB-3_26-07-01.jpg | Wohnzimmer -OG-Cheminée _VB-3_detail_26-07-01.jpg | 2 | Stück |  | Asbest | Asbest: Bestätigt | [10 empty] | OG/DG | 536.114 | 845.8557
VB-4 | Visueller Befund | VM-13 | LAP | Elektroheizung |  | Ganzes Haus | UG-DG | Elektroheizung |  |  | 01.7.2026 - 13:55 | Daniel Santiago |  |  | Ganzes Haus -UG-DG -Elektro..._VB-4_26-07-01.jpg | Ganzes Haus -UG-DG -Elektro..._VB-4_detail_26-07-01.jpg | 12 | Stück |  | Asbest | Asbest: Ungeklärt | [10 empty] | OG/DG | 486.5261 | 1171.6524
VB-5 | Visueller Befund | VM-14 | Plattenkleber | Boden |  | Badezimmer | DG | Boden | Nach 1990 Erstellt |  | 01.7.2026 - 14:12 | Daniel Santiago |  |  | Badezimmer -DG-Boden_VB-5_26-07-01.jpg | Badezimmer -DG-Boden_VB-5_detail_26-07-01.jpg |  | - |  | Asbest | Asbest: Widerlegt | [10 empty] | OG/DG | 554.6425 | 474.5687
VB-6 | Visueller Befund | VM-8 | Faserzement | Unterdach |  | Gesamter Decke | OG-DG | Decke |  |  | 01.7.2026 - 14:32 | Daniel Santiago |  |  | Gesamter Decke-OG-DG -Decke_VB-6_26-07-01.jpg | Gesamter Decke-OG-DG -Decke_VB-6_detail_26-07-01.jpg |  | - |  | Asbest | Asbest: Widerlegt | [10 empty] | OG/DG | 434.9717 | 386.8129