## Report
Bezeichnung Befund | Art | Verdachtsmoment | Material | Zugehöriges Bauteil | Farbe | Gebäude/Bereich | Stockwerk/Ebene | Raum/Teilbereich | Bemerkung Probe/Befund | Bemerkung Verdachtsmoment | Erfassungszeitpunkt | Probenehmer | Überblick | Detail | Dateiname Überblick | Dateiname Detail | Menge | Einheit | Mischprobe | Verdacht | Einstufung | Angenommene Trefferwahrscheinlichkeit | Einheit | Aussagesicherheit | Einheit | Risikomenge | Einheit | Begründung | Ergebnis Analytik | Bewertung | Aufgabe | Referenzkarte | X-Koordinate | Y-Koordinate
MaP-1 | Einzelprobe | VM-6 | Klebstoffe | Boden |  | Schlafzimmer | 4. OG, rechts | Boden |  |  | 01.7.2026 - 10:10 | Claudio Tavella |  |  | Schlafzimmer -4. OG, ...-Boden _MaP-1_26-07-01.jpg | Schlafzimmer -4. OG, ...-Boden _MaP-1_detail_26-07-01.jpg |  | - |  | Asbest | Asbest: Widerlegt
MaP-2 | Einzelprobe | VM-3 | Putz | Wand |  | Schlafzimmer | 4. OG, rechts | Wand |  |  | 01.7.2026 - 10:27 | Claudio Tavella |  |  | Schlafzimmer -4. OG, ...-Wand _MaP-2_26-07-01.jpg | Schlafzimmer -4. OG, ...-Wand _MaP-2_detail_26-07-01.jpg |  | - |  | Asbest | Asbest: Widerlegt
MaP-3 | Einzelprobe | VM-4 | Putz | Decke |  | Schlafzimmer | 4. OG, rechts | Decke |  |  | 01.7.2026 - 10:28 | Claudio Tavella |  |  | Schlafzimmer -4. OG, ...-Decke _MaP-3_26-07-01.jpg | Schlafzimmer -4. OG, ...-Decke _MaP-3_detail_26-07-01.jpg |  | - |  | Asbest | Asbest: Widerlegt
MaP-4 | Einzelprobe | VM-2 | Plattenkleber | Boden |  | Alle Räume | 4. OG, rechts | Boden |  |  | 01.7.2026 - 10:32 | Claudio Tavella |  |  | Alle Räume -4. OG, ...-Boden_MaP-4_26-07-01.jpg | Alle Räume -4. OG, ...-Boden_MaP-4_detail_26-07-01.jpg |  | - |  | Asbest | Asbest: Widerlegt
MaP-5 | Einzelprobe | VM-4 | Putz | Decke |  | Gang / Wohnzimner | 4. OG, rechts | Wand |  |  | 01.7.2026 - 10:49 | Claudio Tavella |  |  | Gang - Wohnzimner -4. OG, ...-Wand _MaP-5_26-07-01.jpg | Gang - Wohnzimner -4. OG, ...-Wand _MaP-5_detail_26-07-01.jpg |  | - |  | Asbest | Asbest: Widerlegt
MaP-6 | Einzelprobe | VM-4 | Putz | Decke |  | Wohnzimner | 4. OG, rechts | Decke |  |  | 01.7.2026 - 10:51 | Claudio Tavella |  |  | Wohnzimner -4. OG, ...-Decke _MaP-6_26-07-01.jpg | Wohnzimner -4. OG, ...-Decke _MaP-6_detail_26-07-01.jpg |  | - |  | Asbest | Asbest: Widerlegt
MaP-7 | Einzelprobe | VM-2 | Plattenkleber | Boden |  | Wohnzimner | 4. OG, rechts | Boden |  |  | 01.7.2026 - 10:53 | Claudio Tavella |  |  | Wohnzimner -4. OG, ...-Boden _MaP-7_26-07-01.jpg | Wohnzimner -4. OG, ...-Boden _MaP-7_detail_26-07-01.jpg |  | - |  | Asbest | Asbest: Widerlegt
MaP-8 | Einzelprobe | VM-3 | Putz | Wand |  | Wohnzimmer | 4. OG, rechts | Cheminée |  |  | 01.7.2026 - 10:59 | Claudio Tavella |  |  | Wohnzimmer -4. OG, ...-Cheminée _MaP-8_26-07-01.jpg | Wohnzimmer -4. OG, ...-Cheminée _MaP-8_detail_26-07-01.jpg |  | - |  | Asbest | Asbest: Widerlegt
MaP-9 | Einzelprobe | VM-3 | Putz | Wand |  | Küche | 4. OG, rechts | Wand |  |  | 01.7.2026 - 11:05 | Claudio Tavella |  |  | Küche -4. OG, ...-Wand _MaP-9_26-07-01.jpg | Küche -4. OG, ...-Wand _MaP-9_detail_26-07-01.jpg |  | - |  | Asbest | Asbest: Widerlegt
MaP-10 | Einzelprobe | VM-4 | Putz | Decke |  | Küche | 4. OG, rechts | Decke |  |  | 01.7.2026 - 11:05 | Claudio Tavella |  |  | Küche -4. OG, ...-Decke _MaP-10_26-07-01.jpg | Küche -4. OG, ...-Decke _MaP-10_detail_26-07-01.jpg |  | - |  | Asbest | Asbest: Widerlegt
MaP-11 | Einzelprobe | VM-8 | Cushion Vinyl | Boden |  | Badezimmer | 4. OG, rechts | Boden |  |  | 01.7.2026 - 11:39 | Daniel Santiago |  |  | Badezimmer -4. OG, ...-Boden _MaP-11_26-07-01.jpg | Badezimmer -4. OG, ...-Boden _MaP-11_detail_26-07-01.jpg |  | - |  | Asbest | Asbest: Bestätigt
MaP-12 | Einzelprobe | VM-1 | Plattenkleber | Wand |  | Badezimmer | 4. OG, rechts | Wand |  |  | 01.7.2026 - 11:42 | Daniel Santiago |  |  | Badezimmer -4. OG, ...-Wand_MaP-12_26-07-01.jpg | Badezimmer -4. OG, ...-Wand_MaP-12_detail_26-07-01.jpg |  | - |  | Asbest | Asbest: Bestätigt
MaP-13 | Einzelprobe | VM-3 | Putz | Wand |  | Badezimmer | 4. OG, rechts | Wand |  |  | 01.7.2026 - 11:43 | Daniel Santiago |  |  | Badezimmer -4. OG, ...-Wand_MaP-13_26-07-01.jpg | Badezimmer -4. OG, ...-Wand_MaP-13_detail_26-07-01.jpg |  | - |  | Asbest | Asbest: Widerlegt
MaP-14 | Einzelprobe | VM-4 | Putz | Decke |  | Badezimmer | 4. OG, rechts | Decke |  |  | 01.7.2026 - 11:44 | Daniel Santiago |  |  | Badezimmer -4. OG, ...-Decke _MaP-14_26-07-01.jpg | Badezimmer -4. OG, ...-Decke _MaP-14_detail_26-07-01.jpg |  | - |  | Asbest | Asbest: Widerlegt
VB-1 | Visueller Befund | VM-7 | Asbestschnüre | Cheminée |  | Wohnzimmer | 4. OG, rechts |  |  |  | 01.7.2026 - 10:54 | Claudio Tavella |  |  | Wohnzimmer -4. OG, ...-_VB-1_26-07-01.jpg | Wohnzimmer -4. OG, ...-_VB-1_detail_26-07-01.jpg |  | - |  | Asbest | Asbest: Bestätigt