## Report
Bezeichnung Befund | Art | Verdachtsmoment | Material | Zugehöriges Bauteil | Farbe | Gebäude/Bereich | Stockwerk/Ebene | Raum/Teilbereich | Bemerkung Probe/Befund | Bemerkung Verdachtsmoment | Erfassungszeitpunkt | Probenehmer | Überblick | Detail | Dateiname Überblick | Dateiname Detail | Menge | Einheit | Mischprobe | Verdacht | Einstufung | Angenommene Trefferwahrscheinlichkeit | Einheit | Aussagesicherheit | Einheit | Risikomenge | Einheit | Begründung | Ergebnis Analytik | Bewertung | Aufgabe | Referenzkarte | X-Koordinate | Y-Koordinate
MaP-1 | Einzelprobe | VM-9 | Fensterkitt | alte Fenster | weiss-grau | Estrich | DG |  |  |  | 11.2.2025 - 08:04 |  |  |  | Estrich-DG-_MaP-1_25-02-11.jpg | Estrich-DG-_MaP-1_detail_25-02-11.jpg |  | - |  | Asbest | Asbest: Widerlegt | [10 empty] | 5. Grundrissplan_DachG | 847.3241 | 118.5926
MaP-2 | Einzelprobe | VM-10 | Verputz | Wand | weiss | Estrich | DG |  |  |  | 11.2.2025 - 08:10 |  |  |  | Estrich-DG-_MaP-2_25-02-11.jpg | Estrich-DG-_MaP-2_detail_25-02-11.jpg |  | - |  | Asbest | Asbest: Widerlegt | [10 empty] | 5. Grundrissplan_DachG | 921.3307 | 411.7668
MaP-3 | Einzelprobe | VM-2 | Korkisolation | Aussenwärmedämmung | schwarz | WD 1 | DG | Estrich |  |  | 11.2.2025 - 08:25 |  |  |  | WD 1 -DG-Estrich_MaP-3_25-02-11.jpg | WD 1 -DG-Estrich_MaP-3_detail_25-02-11.jpg |  | - |  | Asbest PAK | Asbest: Widerlegt PAK: Bestätigt
MaP-4 | Einzelprobe | VM-13 | Fliesenkleber | Küchenrückwand | weiss | WD 1 ZI-2 | DG |  |  |  | 11.2.2025 - 08:55 |  |  |  | WD 1 ZI-2-DG-_MaP-4_25-02-11.jpg | WD 1 ZI-2-DG-_MaP-4_detail_25-02-11.jpg |  | - |  | Asbest | Asbest: Widerlegt | [10 empty] | 5. Grundrissplan_DachG | 276.5648 | 256.3241
MaP-5 | Einzelprobe | VM-14 | Versand | Wand | weiss | WD 1 ZI-2 | DG |  |  |  | 11.2.2025 - 09:03 |  |  |  | WD 1 ZI-2-DG-_MaP-5_25-02-11.jpg | WD 1 ZI-2-DG-_MaP-5_detail_25-02-11.jpg |  | - |  | Asbest | Asbest: Widerlegt | [10 empty] | 5. Grundrissplan_DachG | 284.9131 | 256.6741
MaP-6 | Einzelprobe | VM-15 | Verputz | Decke | weiss | WD 1 ZI-2 | DG |  |  |  | 11.2.2025 - 09:05 |  |  |  | WD 1 ZI-2-DG-_MaP-6_25-02-11.jpg | WD 1 ZI-2-DG-_MaP-6_detail_25-02-11.jpg |  | - |  | Asbest | Asbest: Widerlegt | [10 empty] | 5. Grundrissplan_DachG | 269.9537 | 269.5463
MaP-8 | Einzelprobe | VM-16 | Faserzement | Dachschindel | grau | Dach | DG |  |  |  | 11.2.2025 - 09:06 |  |  |  | Dach-DG-_MaP-8_25-02-11.jpg | Dach-DG-_MaP-8_detail_25-02-11.jpg |  | - |  | Asbest | Asbest: Widerlegt | [10 empty] | 5. Grundrissplan_DachG | 344.4306 | 194.1034
MaP-7 | Einzelprobe | VM-17 | (elastische) Bodenbeläge | Boden | grau | WD 1 ZI-2 | DG |  |  |  | 11.2.2025 - 09:08 |  |  |  | WD 1 ZI-2-DG-_MaP-7_25-02-11.jpg | WD 1 ZI-2-DG-_MaP-7_detail_25-02-11.jpg |  | - |  | Asbest | Asbest: Widerlegt | [10 empty] | 5. Grundrissplan_DachG | 320.6389 | 251.9167
MaP-9 | Einzelprobe | VM-18 | Fliesenkleber | Wand | weiss | WD 1 ZI-2 | DG | Bad |  |  | 11.2.2025 - 09:14 |  |  |  | WD 1 ZI-2-DG-Bad_MaP-9_25-02-11.jpg | WD 1 ZI-2-DG-Bad_MaP-9_detail_25-02-11.jpg |  | - |  | Asbest | Asbest: Widerlegt | [10 empty] | 5. Grundrissplan_DachG | 240.2037 | 254.1204
MaP-11 | Einzelprobe | VM-19 | Fliesenkleber | Boden | weiss | WD 1 ZI-2 | DG | Bad |  |  | 11.2.2025 - 09:15 |  |  |  | WD 1 ZI-2-DG-Bad_MaP-11_25-02-11.jpg | WD 1 ZI-2-DG-Bad_MaP-11_detail_25-02-11.jpg |  | - |  | Asbest | Asbest: Widerlegt | [10 empty] | 5. Grundrissplan_DachG | 246.8148 | 273.9537
MaP-10 | Einzelprobe | VM-20 | Verputz | Decke | weiss | WD 1 ZI-2 | DG | Bad |  |  | 11.2.2025 - 09:16 |  |  |  | WD 1 ZI-2-DG-Bad_MaP-10_25-02-11.jpg | WD 1 ZI-2-DG-Bad_MaP-10_detail_25-02-11.jpg |  | - |  | Asbest | Asbest: Widerlegt | [10 empty] | 5. Grundrissplan_DachG | 348.1852 | 267.3426
MaP-12 | Einzelprobe | VM-21 | (elastische) Bodenbeläge | Küchenboden | braun | WD 5 201 | 2.OG |  |  |  | 11.2.2025 - 09:27 |  |  |  | WD 5 201-2.OG-_MaP-12_25-02-11.jpg | WD 5 201-2.OG-_MaP-12_detail_25-02-11.jpg |  | - |  | Asbest | Asbest: Widerlegt | [10 empty] | 3. Grundrissplan_OG2 | 837.7833 | 602.1835
MaP-14 | Einzelprobe | VM-22 | Fliesenkleber | Küchenrückwand | weiss | WD 5 201 | 2.OG |  |  |  | 11.2.2025 - 09:29 |  |  |  | WD 5 201-2.OG-_MaP-14_25-02-11.jpg | WD 5 201-2.OG-_MaP-14_detail_25-02-11.jpg |  | - |  | Asbest | Asbest: Widerlegt | [10 empty] | 3. Grundrissplan_OG2 | 890.7273 | 553.4959
MaP-13 | Einzelprobe | VM-23 | Verputz | Wand | weiss | WD 5 201 | 2.OG | Küche |  |  | 11.2.2025 - 09:30 |  |  |  | WD 5 201-2.OG-Küche_MaP-13_25-02-11.jpg | WD 5 201-2.OG-Küche_MaP-13_detail_25-02-11.jpg |  | - |  | Asbest | Asbest: Widerlegt | [10 empty] | 3. Grundrissplan_OG2 | 860.5463 | 532.8889
MaP-15 | Einzelprobe | VM-24 | Verputz | Decke | weiss | WD 5 201 | 2.OG | ganze Whg |  |  | 11.2.2025 - 09:33 |  |  |  | WD 5 201-2.OG-ganze Whg_MaP-15_25-02-11.jpg | WD 5 201-2.OG-ganze Whg_MaP-15_detail_25-02-11.jpg |  | - |  | Asbest | Asbest: Widerlegt | [10 empty] | 3. Grundrissplan_OG2 | 880.3796 | 561.537
MaP-16 | Einzelprobe | VM-25 | Bodenaufbau |  | beige | WD 5 201 | 2.OG | Schlafzimmer |  |  | 11.2.2025 - 09:37 |  |  |  | WD 5 201-2.OG-Schlafz..._MaP-16_25-02-11.jpg | WD 5 201-2.OG-Schlafz..._MaP-16_detail_25-02-11.jpg |  | - |  | Asbest | Asbest: Widerlegt | [10 empty] | 3. Grundrissplan_OG2 | 835.2037 | 622.9418
MaP-17 | Einzelprobe | VM-23 | Verputz | Wand | weiss | WD 5 201 | 2.OG | Schlafzimmer |  |  | 11.2.2025 - 09:39 |  |  |  | WD 5 201-2.OG-Schlafz..._MaP-17_25-02-11.jpg | WD 5 201-2.OG-Schlafz..._MaP-17_detail_25-02-11.jpg |  | - |  | Asbest | Asbest: Widerlegt | [10 empty] | 3. Grundrissplan_OG2 | 794.2435 | 532.0746
MaP-18 | Einzelprobe | VM-18 | Fliesenkleber | Wand | weiss | WD 5 201 | 2.OG | Bad |  |  | 11.2.2025 - 09:42 |  |  |  | WD 5 201-2.OG-Bad_MaP-18_25-02-11.jpg | WD 5 201-2.OG-Bad_MaP-18_detail_25-02-11.jpg |  | - |  | Asbest | Asbest: Widerlegt | [10 empty] | 3. Grundrissplan_OG2 | 882.5833 | 519.6667
MaP-19 | Einzelprobe | VM-24 | Verputz | Decke | weiss | WD 5 202 | 2.OG | Bad |  |  | 11.2.2025 - 09:43 |  |  |  | WD 5 202-2.OG-Bad_MaP-19_25-02-11.jpg | WD 5 202-2.OG-Bad_MaP-19_detail_25-02-11.jpg |  | - |  | Asbest | Asbest: Widerlegt | [10 empty] | 3. Grundrissplan_OG2 | 946.2699 | 511.6221
MaP-20 | Einzelprobe | VM-19 | Fliesenkleber | Boden | weiss | WD 5 202 | 2.OG | Bad |  |  | 11.2.2025 - 09:45 |  |  |  | WD 5 202-2.OG-Bad_MaP-20_25-02-11.jpg | WD 5 202-2.OG-Bad_MaP-20_detail_25-02-11.jpg |  | - |  | Asbest | Asbest: Widerlegt | [10 empty] | 3. Grundrissplan_OG2 | 945.9981 | 506.4291
MaP-21 | Einzelprobe | VM-9 | Fensterkitt | alte Fenster | weiss-grau | WD 5 201 | 2.OG |  |  |  | 11.2.2025 - 09:46 |  |  |  | WD 5 201-2.OG-_MaP-21_25-02-11.jpg | WD 5 201-2.OG-_MaP-21_detail_25-02-11.jpg |  | - |  | Asbest | Asbest: Widerlegt | [10 empty] | 3. Grundrissplan_OG2 | 905.7222 | 601.2037
MaP-22 | Einzelprobe | VM-18 | Fliesenkleber | Wand | weiss | WD 1 ZI-3 | DG | Bad |  |  | 11.2.2025 - 10:02 |  |  |  | WD 1 ZI-3-DG-Bad_MaP-22_25-02-11.jpg | WD 1 ZI-3-DG-Bad_MaP-22_detail_25-02-11.jpg |  | - |  | Asbest | Asbest: Widerlegt | [10 empty] | 5. Grundrissplan_DachG | 481.7473 | 230.9814
MaP-23 | Einzelprobe | VM-19 | Fliesenkleber | Boden | weiss | WD 1 ZI-3 | DG | Bad |  |  | 11.2.2025 - 10:04 |  |  |  | WD 1 ZI-3-DG-Bad_MaP-23_25-02-11.jpg | WD 1 ZI-3-DG-Bad_MaP-23_detail_25-02-11.jpg |  | - |  | Asbest | Asbest: Widerlegt | [10 empty] | 5. Grundrissplan_DachG | 478.2037 | 245.3056
MaP-24 | Einzelprobe | VM-15 | Verputz | Decke | weiss | WD 1 ZI-3 | DG | Bad |  |  | 11.2.2025 - 10:04 |  |  |  | WD 1 ZI-3-DG-Bad _MaP-24_25-02-11.jpg | WD 1 ZI-3-DG-Bad _MaP-24_detail_25-02-11.jpg |  | - |  | Asbest | Asbest: Widerlegt | [10 empty] | 5. Grundrissplan_DachG | 547.6204 | 228.7778
MaP-25 | Einzelprobe | VM-13 | Fliesenkleber | Küchenrückwand | weiss | WD 1 ZI-3 | DG | Küche |  |  | 11.2.2025 - 10:06 |  |  |  | WD 1 ZI-3-DG-Küche_MaP-25_25-02-11.jpg | WD 1 ZI-3-DG-Küche_MaP-25_detail_25-02-11.jpg |  | - |  | Asbest | Asbest: Widerlegt | [10 empty] | 5. Grundrissplan_DachG | 533.2963 | 290.4815
MaP-26 | Einzelprobe | VM-10 | Verputz | Wand | weiss | WD 1 ZI-3 | DG | Zimmer |  |  | 11.2.2025 - 10:07 |  |  |  | WD 1 ZI-3-DG-Zimmer_MaP-26_25-02-11.jpg | WD 1 ZI-3-DG-Zimmer_MaP-26_detail_25-02-11.jpg |  | - |  | Asbest | Asbest: Widerlegt | [10 empty] | 5. Grundrissplan_DachG | 456.1667 | 314.7222
MaP-27 | Einzelprobe | VM-15 | Verputz | Decke | weiss | WD 1 ZI-3 | DG | Zimmer |  |  | 11.2.2025 - 10:08 |  |  |  | WD 1 ZI-3-DG-Zimmer_MaP-27_25-02-11.jpg | WD 1 ZI-3-DG-Zimmer_MaP-27_detail_25-02-11.jpg |  | - |  | Asbest | Asbest: Widerlegt | [10 empty] | 5. Grundrissplan_DachG | 470.4907 | 223.2685
MaP-28 | Einzelprobe | VM-28 | (elastische) Bodenbeläge |  | grau | WD 1 ZI-3 | DG | Zimmer |  |  | 11.2.2025 - 10:09 |  |  |  | WD 1 ZI-3-DG-Zimmer_MaP-28_25-02-11.jpg | WD 1 ZI-3-DG-Zimmer_MaP-28_detail_25-02-11.jpg |  | - |  | Asbest | Asbest: Widerlegt | [10 empty] | 5. Grundrissplan_DachG | 460.5741 | 281.6667
MaP-29 | Einzelprobe | VM-29 | (elastische) Bodenbeläge |  | grau | Gang | DG |  |  |  | 11.2.2025 - 10:12 |  |  |  | Gang-DG-_MaP-29_25-02-11.jpg | Gang-DG-_MaP-29_detail_25-02-11.jpg |  | - |  | Asbest | Asbest: Widerlegt
MaP-30 | Einzelprobe | VM-13 | Fliesenkleber | Küchenrückwand | weiss | WD 5 205 | 2.OG | Küche |  |  | 11.2.2025 - 10:17 |  |  |  | WD 5 205-2.OG-Küche_MaP-30_25-02-11.jpg | WD 5 205-2.OG-Küche_MaP-30_detail_25-02-11.jpg |  | - |  | Asbest | Asbest: Widerlegt | [10 empty] | 3. Grundrissplan_OG2 | 858.3426 | 203.4352
MaP-31 | Einzelprobe | VM-10 | Verputz | Wand | weiss | WD 5 205 | 2.OG | Küche |  |  | 11.2.2025 - 10:21 |  |  |  | WD 5 205-2.OG-Küche_MaP-31_25-02-11.jpg | WD 5 205-2.OG-Küche_MaP-31_detail_25-02-11.jpg |  | - |  | Asbest | Asbest: Widerlegt | [10 empty] | 3. Grundrissplan_OG2 | 849.2731 | 211.3904
MaP-32 | Einzelprobe | VM-15 | Verputz | Decke | weiss | WD 5 205 | 2.OG | Zimmer |  |  | 11.2.2025 - 10:23 |  |  |  | WD 5 205-2.OG-Zimmer _MaP-32_25-02-11.jpg | WD 5 205-2.OG-Zimmer _MaP-32_detail_25-02-11.jpg |  | - |  | Asbest | Asbest: Widerlegt | [10 empty] | 3. Grundrissplan_OG2 | 833 | 188.0093
MaP-33 | Einzelprobe | VM-31 | Bodenaufbau |  | braun | WD 5 205 | 2.OG | Zimmer |  |  | 11.2.2025 - 10:25 |  |  |  | WD 5 205-2.OG-Zimmer _MaP-33_25-02-11.jpg | WD 5 205-2.OG-Zimmer _MaP-33_detail_25-02-11.jpg |  | - |  | Asbest | Asbest: Widerlegt | [10 empty] | 3. Grundrissplan_OG2 | 766.772 | 224.7752
MaP-34 | Einzelprobe | VM-18 | Fliesenkleber | Wand | weiss | WD 5 205 | 2.OG | Bad |  |  | 11.2.2025 - 10:29 |  |  |  | WD 5 205-2.OG-Bad_MaP-34_25-02-11.jpg | WD 5 205-2.OG-Bad_MaP-34_detail_25-02-11.jpg |  | - |  | Asbest | Asbest: Widerlegt | [10 empty] | 3. Grundrissplan_OG2 | 878.1759 | 150.5463
MaP-35 | Einzelprobe | VM-15 | Verputz | Decke | weiss | WD 5 205 | 2.OG | Bad |  |  | 11.2.2025 - 10:30 |  |  |  | WD 5 205-2.OG-Bad_MaP-35_25-02-11.jpg | WD 5 205-2.OG-Bad_MaP-35_detail_25-02-11.jpg |  | - |  | Asbest | Asbest: Widerlegt | [10 empty] | 3. Grundrissplan_OG2 | 881.4815 | 136.2222
MaP-36 | Einzelprobe | VM-33 | Verputz | Decke | grau | WD 1 Abstellkammer | DG |  |  |  | 11.2.2025 - 10:40 |  |  |  | WD 1 Abstellkammer-DG-_MaP-36_25-02-11.jpg | WD 1 Abstellkammer-DG-_MaP-36_detail_25-02-11.jpg |  | - |  | Asbest | Asbest: Widerlegt | [10 empty] | 5. Grundrissplan_DachG | 366.7026 | 430.656
MaP-37 | Einzelprobe | VM-13 | Fliesenkleber | Küchenrückwand | weiss | WD 1 4.5Zi rechts | DG | Küche |  |  | 11.2.2025 - 10:44 |  |  |  | WD 1 4.5Zi rechts-DG-Küche_MaP-37_25-02-11.jpg | WD 1 4.5Zi rechts-DG-Küche_MaP-37_detail_25-02-11.jpg |  | - |  | Asbest | Asbest: Widerlegt | [10 empty] | 5. Grundrissplan_DachG | 445.8795 | 566.5195
MaP-38 | Einzelprobe | VM-23 | Verputz | Wand | weiss | WD 1 4.5Zi rechts | DG | Wand |  |  | 11.2.2025 - 10:47 |  |  |  | WD 1 4.5Zi rechts-DG-Wand_MaP-38_25-02-11.jpg | WD 1 4.5Zi rechts-DG-Wand_MaP-38_detail_25-02-11.jpg |  | - |  | Asbest | Asbest: Widerlegt | [10 empty] | 5. Grundrissplan_DachG | 490.3241 | 562.6389
MaP-39 | Einzelprobe | VM-15 | Verputz | Decke | weiss | WD 1 4.5Zi rechts | DG | Küche |  |  | 11.2.2025 - 10:48 |  |  |  | WD 1 4.5Zi rechts-DG-Küche_MaP-39_25-02-11.jpg | WD 1 4.5Zi rechts-DG-Küche_MaP-39_detail_25-02-11.jpg |  | - |  | Asbest | Asbest: Widerlegt | [10 empty] | 5. Grundrissplan_DachG | 452.8611 | 536.1944
MaP-40 | Einzelprobe | VM-34 | (elastische) Bodenbeläge |  | braun | WD 5 Küche | DG | Gang |  |  | 11.2.2025 - 10:48 |  |  |  | WD 5 Küche -DG-Gang_MaP-40_25-02-11.jpg | WD 5 Küche -DG-Gang_MaP-40_detail_25-02-11.jpg |  | - |  | Asbest | Asbest: Widerlegt | [10 empty] | 5. Grundrissplan_DachG | 623.6481 | 430.4167
MaP-41 | Einzelprobe | VM-23 | Verputz | Wand | weiss | WD 1 4.5Zi rechts | DG | Wohnzimmer |  |  | 11.2.2025 - 10:50 |  |  |  | WD 1 4.5Zi rechts-DG-Wohnzimmer_MaP-41_25-02-11.jpg | WD 1 4.5Zi rechts-DG-Wohnzimmer_MaP-41_detail_25-02-11.jpg |  | - |  | Asbest | Asbest: Widerlegt | [10 empty] | 5. Grundrissplan_DachG | 586.1852 | 562.6389
MaP-42 | Einzelprobe | VM-15 | Verputz | Decke | weiss | WD 1 4.5Zi rechts | DG | Wohnzimmer |  |  | 11.2.2025 - 10:53 |  |  |  | WD 1 4.5Zi rechts-DG-Wohnzimmer_MaP-42_25-02-11.jpg | WD 1 4.5Zi rechts-DG-Wohnzimmer_MaP-42_detail_25-02-11.jpg |  | - |  | Asbest | Asbest: Widerlegt | [10 empty] | 5. Grundrissplan_DachG | 651.2815 | 414.4859
MaP-43 | Einzelprobe | VM-35 | (elastische) Bodenbeläge |  | beige | WD 1 4.5Zi rechts | DG | Gang |  |  | 11.2.2025 - 10:54 |  |  |  | WD 1 4.5Zi rechts-DG-Gang_MaP-43_25-02-11.jpg | WD 1 4.5Zi rechts-DG-Gang_MaP-43_detail_25-02-11.jpg |  | - |  | Asbest | Asbest: Widerlegt | [10 empty] | 5. Grundrissplan_DachG | 598.3056 | 430.4167
MaP-44 | Einzelprobe | VM-10 | Verputz | Wand | weiss | 4.5 Zi.Whg | DG | Wand |  |  | 11.2.2025 - 10:57 |  |  |  | 4.5 Zi.Whg-DG-Wand_MaP-44_25-02-11.jpg | 4.5 Zi.Whg-DG-Wand_MaP-44_detail_25-02-11.jpg |  | - |  | Asbest | Asbest: Widerlegt | [10 empty] | 5. Grundrissplan_DachG | 623.6481 | 423.8056
MaP-45 | Einzelprobe | VM-15 | Verputz | Decke | weiss | WD 1 4.5Zi rechts | DG | Gang |  |  | 11.2.2025 - 10:59 |  |  |  | WD 1 4.5Zi rechts-DG-Gang_MaP-45_25-02-11.jpg | WD 1 4.5Zi rechts-DG-Gang_MaP-45_detail_25-02-11.jpg |  | - |  | Asbest | Asbest: Widerlegt | [10 empty] | 5. Grundrissplan_DachG | 647.5145 | 436.3944
MaP-46 | Einzelprobe | VM-10 | Verputz | Wand | weiss | WD 1 4.5Zi rechts | DG | Bad |  |  | 11.2.2025 - 11:02 |  |  |  | WD 1 4.5Zi rechts-DG-Bad_MaP-46_25-02-11.jpg | WD 1 4.5Zi rechts-DG-Bad_MaP-46_detail_25-02-11.jpg |  | - |  | Asbest | Asbest: Widerlegt | [10 empty] | 5. Grundrissplan_DachG | 676.537 | 373.1204
MaP-47 | Einzelprobe | VM-15 | Verputz | Decke | weiss | WD 1 4.5Zi rechts | DG | Bad |  |  | 11.2.2025 - 11:03 |  |  |  | WD 1 4.5Zi rechts-DG-Bad_MaP-47_25-02-11.jpg | WD 1 4.5Zi rechts-DG-Bad_MaP-47_detail_25-02-11.jpg |  | - |  | Asbest | Asbest: Widerlegt | [10 empty] | 5. Grundrissplan_DachG | 699.6759 | 377.5278
MaP-48 | Einzelprobe | VM-18 | Fliesenkleber | Wand | weiss | WD 1 4.5Zi rechts | DG | Bad |  |  | 11.2.2025 - 11:04 |  |  |  | WD 1 4.5Zi rechts-DG-Bad_MaP-48_25-02-11.jpg | WD 1 4.5Zi rechts-DG-Bad_MaP-48_detail_25-02-11.jpg |  | - |  | Asbest | Asbest: Widerlegt | [10 empty] | 5. Grundrissplan_DachG | 693.0648 | 383.037
MaP-49 | Einzelprobe | VM-34 | (elastische) Bodenbeläge |  | braun | WD 1 4.5Zi rechts | DG | Bad |  |  | 11.2.2025 - 11:05 |  |  |  | WD 1 4.5Zi rechts-DG-Bad_MaP-49_25-02-11.jpg | WD 1 4.5Zi rechts-DG-Bad_MaP-49_detail_25-02-11.jpg |  | - |  | Asbest | Asbest: Widerlegt | [10 empty] | 5. Grundrissplan_DachG | 696.3704 | 412.787
MaP-50 | Einzelprobe | VM-10 | Verputz | Wand | weiss | WD 1 4.5Zi rechts | DG | Schlafzimmer |  |  | 11.2.2025 - 11:09 |  |  |  | WD 1 4.5Zi rechts-DG-Schlafz..._MaP-50_25-02-11.jpg | WD 1 4.5Zi rechts-DG-Schlafz..._MaP-50_detail_25-02-11.jpg |  | - |  | Asbest | Asbest: Widerlegt | [10 empty] | 5. Grundrissplan_DachG | 688.6574 | 568.1481
MaP-51 | Einzelprobe | VM-36 | (elastische) Bodenbeläge | Treppen und Zwischenböden | grau | WD 5 Treppenhaus | 3.OG |  |  |  | 11.2.2025 - 11:23 |  |  |  | WD 5 Treppenhaus-3.OG-_MaP-51_25-02-11.jpg | WD 5 Treppenhaus-3.OG-_MaP-51_detail_25-02-11.jpg |  | - |  | Asbest | Asbest: Widerlegt | [10 empty] | 4. Grundrissplan_OG3 | 807.1069 | 396.2637
MaP-52 | Einzelprobe | VM-10 | Verputz | Wand | weiss | WD 5 Treppenhaus | 3.OG |  |  |  | 11.2.2025 - 11:24 |  |  |  | WD 5 Treppenhaus-3.OG-_MaP-52_25-02-11.jpg | WD 5 Treppenhaus-3.OG-_MaP-52_detail_25-02-11.jpg |  | - |  | Asbest | Asbest: Widerlegt | [10 empty] | 4. Grundrissplan_OG3 | 779.0093 | 386.3426
MaP-53 | Einzelprobe | VM-10 | Verputz | Wand | weiss | WD 5 303 | 3.OG |  |  |  | 11.2.2025 - 11:32 |  |  |  | WD 5 303-3.OG-_MaP-53_25-02-11.jpg | WD 5 303-3.OG-_MaP-53_detail_25-02-11.jpg |  | - |  | Asbest | Asbest: Widerlegt | [10 empty] | 4. Grundrissplan_OG3 | 943.2366 | 414.8891
MaP-54 | Einzelprobe | VM-15 | Verputz | Decke | weiss | WD 5 303 | 3.OG |  |  |  | 11.2.2025 - 11:33 |  |  |  | WD 5 303-3.OG-_MaP-54_25-02-11.jpg | WD 5 303-3.OG-_MaP-54_detail_25-02-11.jpg |  | - |  | Asbest | Asbest: Widerlegt | [10 empty] | 4. Grundrissplan_OG3 | 981.75 | 353.287
MaP-55 | Einzelprobe | VM-13 | Fliesenkleber | Küchenrückwand | weiss | WD 5 303 | 3.OG |  |  |  | 11.2.2025 - 11:34 |  |  |  | WD 5 303-3.OG-_MaP-55_25-02-11.jpg | WD 5 303-3.OG-_MaP-55_detail_25-02-11.jpg |  | - |  | Asbest | Asbest: Widerlegt | [10 empty] | 4. Grundrissplan_OG3 | 853.9352 | 368.2531
MaP-56 | Einzelprobe | VM-18 | Fliesenkleber | Wand | weiss | WD 5 303 | 3.OG | Bad |  |  | 11.2.2025 - 11:37 |  |  |  | WD 5 303-3.OG-Bad_MaP-56_25-02-11.jpg | WD 5 303-3.OG-Bad_MaP-56_detail_25-02-11.jpg |  | - |  | Asbest | Asbest: Widerlegt | [10 empty] | 4. Grundrissplan_OG3 | 858.3426 | 327.9444
MaP-57 | Einzelprobe | VM-19 | Fliesenkleber | Boden | weiss | WD 5 303 | 3.OG | Bad |  |  | 11.2.2025 - 11:38 |  |  |  | WD 5 303-3.OG-Bad_MaP-57_25-02-11.jpg | WD 5 303-3.OG-Bad_MaP-57_detail_25-02-11.jpg |  | - |  | Asbest | Asbest: Widerlegt | [10 empty] | 4. Grundrissplan_OG3 | 877.0741 | 319.1296
MaP-58 | Einzelprobe | VM-10 | Verputz | Wand | weiss | WD 5 Treppenhaus | 1.OG | Wand |  |  | 11.2.2025 - 12:02 |  |  |  | WD 5 Treppenhaus-1.OG-Wand_MaP-58_25-02-11.jpg | WD 5 Treppenhaus-1.OG-Wand_MaP-58_detail_25-02-11.jpg |  | - |  | Asbest | Asbest: Widerlegt | [10 empty] | 2. Grundrissplan_OG1 | 853.6877 | 297.8701
MaP-59 | Einzelprobe | VM-10 | Verputz | Wand | weiss | WD 5 Treppenhaus | 1.OG | Wand |  |  | 11.2.2025 - 12:04 |  |  |  | WD 5 Treppenhaus-1.OG-Wand_MaP-59_25-02-11.jpg | WD 5 Treppenhaus-1.OG-Wand_MaP-59_detail_25-02-11.jpg |  | - |  | Asbest | Asbest: Widerlegt | [10 empty] | 2. Grundrissplan_OG1 | 1015.7063 | 282.3104
MaP-60 | Einzelprobe | VM-37 | Plattenkleber | Treppenstufen | schwarz | WD 5 Treppenhaus | 1.OG |  |  |  | 11.2.2025 - 12:06 |  |  |  | WD 5 Treppenhaus-1.OG-_MaP-60_25-02-11.jpg | WD 5 Treppenhaus-1.OG-_MaP-60_detail_25-02-11.jpg |  | - |  | Asbest | Asbest: Widerlegt | [10 empty] | 2. Grundrissplan_OG1 | 990.5648 | 292.6852
MaP-61 | Einzelprobe | VM-10 | Verputz | Wand | weiss | WD 5 101 | 1.OG | Zimmer |  |  | 11.2.2025 - 12:10 |  |  |  | WD 5 101-1.OG-Zimmer _MaP-61_25-02-11.jpg | WD 5 101-1.OG-Zimmer _MaP-61_detail_25-02-11.jpg |  | - |  | Asbest | Asbest: Widerlegt | [10 empty] | 2. Grundrissplan_OG1 | 1039.638 | 486.6988
MaP-62 | Einzelprobe | VM-13 | Fliesenkleber | Küchenrückwand | weiss | WD 5 101 | 1.OG | Küche |  |  | 11.2.2025 - 12:11 |  |  |  | WD 5 101-1.OG-Küche _MaP-62_25-02-11.jpg | WD 5 101-1.OG-Küche _MaP-62_detail_25-02-11.jpg |  | - |  | Asbest | Asbest: Widerlegt | [10 empty] | 2. Grundrissplan_OG1 | 1018.1111 | 574.7593
MaP-63 | Einzelprobe | VM-15 | Verputz | Decke | weiss | WD 5 101 | 1.OG | Zimmer |  |  | 11.2.2025 - 12:13 |  |  |  | WD 5 101-1.OG-Zimmer _MaP-63_25-02-11.jpg | WD 5 101-1.OG-Zimmer _MaP-63_detail_25-02-11.jpg |  | - |  | Asbest | Asbest: Widerlegt | [10 empty] | 2. Grundrissplan_OG1 | 1096.3426 | 572.5556
MaP-64 | Einzelprobe | VM-25 | Bodenaufbau |  | beige | WD 5 101 | 1.OG | Zimmer |  |  | 11.2.2025 - 12:14 |  |  |  | WD 5 101-1.OG-Zimmer _MaP-64_25-02-11.jpg | WD 5 101-1.OG-Zimmer _MaP-64_detail_25-02-11.jpg |  | - |  | Asbest | Asbest: Widerlegt | [10 empty] | 2. Grundrissplan_OG1 | 1042.3519 | 491.0185
MaP-65 | Einzelprobe | VM-18 | Fliesenkleber | Wand | weiss | WD 5 101 | 1.OG | Bad |  |  | 11.2.2025 - 12:16 |  |  |  | WD 5 101-1.OG-Bad_MaP-65_25-02-11.jpg | WD 5 101-1.OG-Bad_MaP-65_detail_25-02-11.jpg |  | - |  | Asbest | Asbest: Widerlegt | [10 empty] | 2. Grundrissplan_OG1 | 994.9722 | 532.8889
MaP-66 | Einzelprobe | VM-19 | Fliesenkleber | Boden | weiss | WD 5 101 | 1.OG | Bad |  |  | 11.2.2025 - 12:17 |  |  |  | WD 5 101-1.OG-Bad_MaP-66_25-02-11.jpg | WD 5 101-1.OG-Bad_MaP-66_detail_25-02-11.jpg |  | - |  | Asbest | Asbest: Widerlegt | [10 empty] | 2. Grundrissplan_OG1 | 1020.7671 | 537.9651
MaP-67 | Einzelprobe | VM-38 | Zement Formteil | Treppenstufen | schwarz | WD 5 Treppenhaus | 1.OG |  |  |  | 11.2.2025 - 12:22 |  |  |  | WD 5 Treppenhaus-1.OG-_MaP-67_25-02-11.jpg | WD 5 Treppenhaus-1.OG-_MaP-67_detail_25-02-11.jpg |  | - |  | Asbest | Asbest: Widerlegt | [10 empty] | 2. Grundrissplan_OG1 | 977.3426 | 295.9907
MaP-68 | Einzelprobe | VM-39 | Zement Formteil | Fensterbank | schwarz | WD 5 Treppenhaus | 1.OG |  |  |  | 11.2.2025 - 12:23 |  |  |  | WD 5 Treppenhaus-1.OG-_MaP-68_25-02-11.jpg | WD 5 Treppenhaus-1.OG-_MaP-68_detail_25-02-11.jpg |  | - |  | Asbest | Asbest: Widerlegt | [10 empty] | 2. Grundrissplan_OG1 | 1080.9167 | 284.9722
VB-1 | Visueller Befund | VM-3 | LAP | Estrichtür | grau | Estrich | DG |  |  |  | 11.2.2025 - 07:52 |  |  |  | Estrich-DG-_VB-1_25-02-11.jpg | Estrich-DG-_VB-1_detail_25-02-11.jpg |  | - |  | Asbest | Asbest: Bestätigt | [10 empty] | 5. Grundrissplan_DachG | 725.0185 | 336.7593
VB-2 | Visueller Befund | VM-4 | Faserzement | Fallrohre | grau | Estrich | DG |  |  |  | 11.2.2025 - 07:54 |  |  |  | Estrich-DG-_VB-2_25-02-11.jpg | Estrich-DG-_VB-2_detail_25-02-11.jpg |  | - |  | Asbest | Asbest: Bestätigt | [10 empty] | 5. Grundrissplan_DachG | 869.3611 | 356.5926
VB-3 | Visueller Befund | VM-5 | LAP | Leuchtmittel, Estrich | weiss | Estrich | DG |  |  |  | 11.2.2025 - 07:57 |  |  |  | Estrich-DG-_VB-3_25-02-11.jpg | Estrich-DG-_VB-3_detail_25-02-11.jpg |  | - |  | Asbest | Asbest: Bestätigt | [10 empty] | 5. Grundrissplan_DachG | 931.0648 | 310.3148
VB-4 | Visueller Befund | VM-6 | Montageschaum | diverse Bauteile, oft verdeckt | braun-gelb | Estrich | DG |  |  |  | 11.2.2025 - 07:57 |  |  |  | Estrich-DG-_VB-4_25-02-11.jpg | Estrich-DG-_VB-4_detail_25-02-11.jpg |  | - |  | CP | CP: Ungeklärt | [10 empty] | 5. Grundrissplan_DachG | 878.5546 | 98.6605
VB-5 | Visueller Befund | VM-7 | Rohrisolation | Wasserleitungen | grau/braun | Estrich | DG |  |  |  | 11.2.2025 - 07:59 |  |  |  | Estrich-DG-_VB-5_25-02-11.jpg | Estrich-DG-_VB-5_detail_25-02-11.jpg |  | - |  | FCKW | FCKW: Ungeklärt | [10 empty] | 5. Grundrissplan_DachG | 866.0556 | 277.2593
VB-6 | Visueller Befund | VM-8 | Faserzement | Fenstergaube | grau | Estrich | DG |  |  |  | 11.2.2025 - 08:01 |  |  |  | Estrich-DG-_VB-6_25-02-11.jpg | Estrich-DG-_VB-6_detail_25-02-11.jpg |  | - |  | Asbest | Asbest: Bestätigt | [10 empty] | 5. Grundrissplan_DachG | 792.3681 | 123.9995
VB-7 | Visueller Befund | VM-11 | diverse Anwendungen möglich | Vorsicht bei Rückbau | bei Verdacht umgehend Abklärungen treffen | Steigzone | ganzes Haus |  |  |  | 11.2.2025 - 08:46 |  |  |  | Steigzone-ganzes ...-_VB-7_25-02-11.jpg | Steigzone-ganzes ...-_VB-7_detail_25-02-11.jpg |  | - |  | Asbest | Asbest: Ungeklärt | [10 empty] | 5. Grundrissplan_DachG | 323.0167 | 428.684
VB-8 | Visueller Befund | VM-12 | Faserzement | Elektrotableau | grau | WD 1 Treppenhaus | DG |  |  |  | 11.2.2025 - 08:49 |  |  |  | WD 1 Treppenhaus-DG-_VB-8_25-02-11.jpg | WD 1 Treppenhaus-DG-_VB-8_detail_25-02-11.jpg |  | - |  | Asbest | Asbest: Bestätigt | [10 empty] | 5. Grundrissplan_DachG | 569.6574 | 379.7315
VB-9 | Visueller Befund | VM-27 | Faserzement | Unterdach | grau | Dachkonstruktion | DG |  |  |  | 11.2.2025 - 09:58 |  |  |  | Dachkonstruktion -DG-_VB-9_25-02-11.jpg | Dachkonstruktion -DG-_VB-9_detail_25-02-11.jpg |  | - |  | Asbest | Asbest: Bestätigt | [10 empty] | 5. Grundrissplan_DachG | 208.25 | 474.4907
VB-10 | Visueller Befund | VM-30 | LAP | Herd |  | WD 5 205 | 2.OG |  |  | Muss von Schadstoffsanierer abschliessend untersucht werden. | 11.2.2025 - 10:19 |  |  |  | WD 5 205-2.OG-_VB-10_25-02-11.jpg | WD 5 205-2.OG-_VB-10_detail_25-02-11.jpg |  | - |  | Asbest | Asbest: Ungeklärt | [10 empty] | 3. Grundrissplan_OG2 | 850.5511 | 170.367
VB-11 | Visueller Befund | VM-32 | Leichtbauelemente | Fensterbrüstung | weiss | WD 5 205 | 2.OG |  |  |  | 11.2.2025 - 10:27 |  |  |  | WD 5 205-2.OG-_VB-11_25-02-11.jpg | WD 5 205-2.OG-_VB-11_detail_25-02-11.jpg |  | - |  | Schimmel | Schimmel: Bestätigt | [10 empty] | 3. Grundrissplan_OG2 | 751.4485 | 128.1306