## Report
Bezeichnung Befund | Art | Verdachtsmoment | Material | Zugehöriges Bauteil | Farbe | Gebäude/Bereich | Stockwerk/Ebene | Raum/Teilbereich | Bemerkung Probe/Befund | Bemerkung Verdachtsmoment | Erfassungszeitpunkt | Probenehmer | Überblick | Detail | Dateiname Überblick | Dateiname Detail | Menge | Einheit | Mischprobe | Verdacht | Einstufung | Angenommene Trefferwahrscheinlichkeit | Einheit | Aussagesicherheit | Einheit | Risikomenge | Einheit | Begründung | Ergebnis Analytik | Bewertung | Aufgabe | Referenzkarte | X-Koordinate | Y-Koordinate
MaP-1 | Einzelprobe | VM-6 | Klebstoffe | Boden |  | Büro | EG | Boden |  |  | 06.7.2026 - 14:05 | Daniel Santiago |  |  | Büro-EG-Boden_MaP-1_26-07-06.jpg | Büro-EG-Boden_MaP-1_detail_26-07-06.jpg |  | - |  | Asbest | Asbest: Nicht eingestuft
MaP-2 | Einzelprobe | VM-1 | Verputz | Wand |  | Fassade | EG | Sockel |  |  | 06.7.2026 - 14:26 | Daniel Santiago |  |  | Fassade -EG-Sockel _MaP-2_26-07-06.jpg | Fassade -EG-Sockel _MaP-2_detail_26-07-06.jpg |  | - |  | Asbest | Asbest: Nicht eingestuft
VB-1 | Visueller Befund | VM-12 | LAP | Türblatt |  | Elektrotableau | EG | Türblatt |  |  | 06.7.2026 - 14:06 | Daniel Santiago |  |  | Elektrotableau -EG-Türblatt _VB-1_26-07-06.jpg | Elektrotableau -EG-Türblatt _VB-1_detail_26-07-06.jpg | 4 | Stück |  | Asbest | Asbest: Bestätigt
VB-2 | Visueller Befund | VM-9 | Faserzement | Unterdach |  | Estrich | DG | Unterdach | War nicht zugänglich! | Kein Zugang | 06.7.2026 - 14:35 | Daniel Santiago |  |  | Estrich -DG-Unterdach _VB-2_26-07-06.jpg | Estrich -DG-Unterdach _VB-2_detail_26-07-06.jpg |  | - |  | Asbest | Asbest: Ungeklärt