## Report
Bezeichnung Befund | Art | Verdachtsmoment | Material | Zugehöriges Bauteil | Farbe | Gebäude/Bereich | Stockwerk/Ebene | Raum/Teilbereich | Bemerkung Probe/Befund | Bemerkung Verdachtsmoment | Erfassungszeitpunkt | Probenehmer | Überblick | Detail | Dateiname Überblick | Dateiname Detail | Menge | Einheit | Mischprobe | Verdacht | Einstufung | Angenommene Trefferwahrscheinlichkeit | Einheit | Aussagesicherheit | Einheit | Risikomenge | Einheit | Begründung | Ergebnis Analytik | Bewertung | Aufgabe | Referenzkarte | X-Koordinate | Y-Koordinate
MaP-1 | Einzelprobe | VM-3 | Fliesenkleber | Boden |  | WC/ Dusche/ Gang | EG | Boden |  |  | 02.7.2026 - 09:40 | Daniel Santiago |  |  | WC- Dusche- Gang-EG-Boden_MaP-1_26-07-02.jpg | WC- Dusche- Gang-EG-Boden_MaP-1_detail_26-07-02.jpg |  | - |  | Asbest | Asbest: Widerlegt
MaP-2 | Einzelprobe | VM-5 | Fliesenkleber | Wand |  | WC/ Dusche | EG | Wand |  |  | 02.7.2026 - 09:44 | Daniel Santiago |  |  | WC- Dusche-EG-Wand _MaP-2_26-07-02.jpg | WC- Dusche-EG-Wand _MaP-2_detail_26-07-02.jpg |  | - |  | Asbest | Asbest: Widerlegt
MaP-3 | Einzelprobe | VM-8 | Verputz | Wand/ Decke |  | WC/ Dusche | EG | Wand/ Decke |  |  | 02.7.2026 - 09:45 | Daniel Santiago |  |  | WC- Dusche-EG-Wand- D..._MaP-3_26-07-02.jpg | WC- Dusche-EG-Wand- D..._MaP-3_detail_26-07-02.jpg |  | - |  | Asbest | Asbest: Widerlegt
MaP-4 | Einzelprobe | VM-9 | Cushion Vinyl | Boden |  | Keller/ Waschküche | EG | Boden |  |  | 02.7.2026 - 09:52 | Daniel Santiago |  |  | Keller- Waschküche -EG-Boden_MaP-4_26-07-02.jpg | Keller- Waschküche -EG-Boden_MaP-4_detail_26-07-02.jpg |  | - |  | Asbest | Asbest: Widerlegt
MaP-5 | Einzelprobe | VM-1 | Verputz | Wand |  | Esszimmer/ Wohnzimmer | OG | Wand |  |  | 02.7.2026 - 10:18 | Daniel Santiago |  |  | Esszimmer- Wohnzi...-OG-Wand_MaP-5_26-07-02.jpg | Esszimmer- Wohnzi...-OG-Wand_MaP-5_detail_26-07-02.jpg |  | - |  | Asbest | Asbest: Widerlegt
MaP-6 | Einzelprobe | VM-2 | Verputz | Decke |  | Esszimmer/ Wohnzimmer | OG | Decke |  |  | 02.7.2026 - 10:25 | Daniel Santiago |  |  | Esszimmer- Wohnzi...-OG-Decke_MaP-6_26-07-02.jpg | Esszimmer- Wohnzi...-OG-Decke_MaP-6_detail_26-07-02.jpg |  | - |  | Asbest | Asbest: Widerlegt
MaP-7 | Einzelprobe | VM-5 | Fliesenkleber | Wand |  | Küche | OG | Wand |  |  | 02.7.2026 - 10:26 | Daniel Santiago |  |  | Küche -OG-Wand_MaP-7_26-07-02.jpg | Küche -OG-Wand_MaP-7_detail_26-07-02.jpg |  | - |  | Asbest | Asbest: Widerlegt
MaP-8 | Einzelprobe | VM-1 | Verputz | Wand |  | Küche | OG | Wand |  |  | 02.7.2026 - 10:27 | Daniel Santiago |  |  | Küche -OG-Wand_MaP-8_26-07-02.jpg | Küche -OG-Wand_MaP-8_detail_26-07-02.jpg |  | - |  | Asbest | Asbest: Widerlegt
MaP-9 | Einzelprobe | VM-2 | Verputz | Decke |  | Küche | OG | Decke |  |  | 02.7.2026 - 10:28 | Daniel Santiago |  |  | Küche -OG-Decke_MaP-9_26-07-02.jpg | Küche -OG-Decke_MaP-9_detail_26-07-02.jpg |  | - |  | Asbest | Asbest: Widerlegt
MaP-10 | Einzelprobe | VM-3 | Fliesenkleber | Boden |  | Badezimmer | DG | Boden |  |  | 02.7.2026 - 10:46 | Daniel Santiago |  |  | Badezimmer -DG-Boden_MaP-10_26-07-02.jpg | Badezimmer -DG-Boden_MaP-10_detail_26-07-02.jpg |  | - |  | Asbest | Asbest: Widerlegt
MaP-11 | Einzelprobe | VM-5 | Fliesenkleber | Wand |  | Badezimmer | DG | Wand |  |  | 02.7.2026 - 10:47 | Daniel Santiago |  |  | Badezimmer -DG-Wand_MaP-11_26-07-02.jpg | Badezimmer -DG-Wand_MaP-11_detail_26-07-02.jpg |  | - |  | Asbest | Asbest: Widerlegt
MaP-12 | Einzelprobe | VM-1 | Verputz | Wand |  | Badezimmer | DG | Wand |  |  | 02.7.2026 - 10:47 | Daniel Santiago |  |  | Badezimmer -DG-Wand_MaP-12_26-07-02.jpg | Badezimmer -DG-Wand_MaP-12_detail_26-07-02.jpg |  | - |  | Asbest | Asbest: Widerlegt
VB-1 | Visueller Befund | VM-10 | Asbest Schnur | Cheminée |  | Wohnzimmer | OG | Cheminée |  |  | 02.7.2026 - 09:54 | Daniel Santiago |  |  | Wohnzimmer -OG-Cheminée _VB-1_26-07-02.jpg | Wohnzimmer -OG-Cheminée _VB-1_detail_26-07-02.jpg | 1 | m |  | Asbest | Asbest: Bestätigt
VB-2 | Visueller Befund | VM-11 | LAP | Herd |  | Küche | OG | Herd |  |  | 02.7.2026 - 10:30 | Daniel Santiago |  |  | Küche -OG-Herd_VB-2_26-07-02.jpg | Küche -OG-Herd_VB-2_detail_26-07-02.jpg |  | - |  | Asbest | Asbest: Bestätigt