## Report
Bezeichnung Befund | Art | Verdachtsmoment | Material | Zugehöriges Bauteil | Farbe | Gebäude/Bereich | Stockwerk/Ebene | Raum/Teilbereich | Bemerkung Probe/Befund | Bemerkung Verdachtsmoment | Erfassungszeitpunkt | Probenehmer | Überblick | Detail | Dateiname Überblick | Dateiname Detail | Menge | Einheit | Mischprobe | Verdacht | Einstufung | Angenommene Trefferwahrscheinlichkeit | Einheit | Aussagesicherheit | Einheit | Risikomenge | Einheit | Begründung | Ergebnis Analytik | Bewertung | Aufgabe | Referenzkarte | X-Koordinate | Y-Koordinate
MaP-1 | Einzelprobe | VM-4 | Fliesenkleber | Boden |  | Eingang/ WC | EG | Boden |  |  | 30.6.2026 - 09:21 | Daniel Santiago |  |  | Eingang- WC-EG-Boden_MaP-1_26-06-30.jpg | Eingang- WC-EG-Boden_MaP-1_detail_26-06-30.jpg |  | - |  | Asbest | Asbest: Widerlegt | [10 empty] | Erdgeschoss | 1584.0911 | 861.6032
MaP-3 | Einzelprobe | VM-2 | Verputz | Decke |  | Waschküche | UG | Decke |  |  | 30.6.2026 - 09:30 | Daniel Santiago |  |  | Waschküche -UG-Decke _MaP-3_26-06-30.jpg | Waschküche -UG-Decke _MaP-3_detail_26-06-30.jpg |  | - |  | Asbest | Asbest: Widerlegt | [10 empty] | Erdgeschoss | 2292.0312 | 1440.6248
MaP-4 | Einzelprobe | VM-1 | Verputz | Wand |  | Gang/ Treppenhaus | EG-OG | Wand |  |  | 30.6.2026 - 09:42 | Daniel Santiago |  |  | Gang- Treppenhaus -EG-OG -Wand _MaP-4_26-06-30.jpg | Gang- Treppenhaus -EG-OG -Wand _MaP-4_detail_26-06-30.jpg |  | - |  | Asbest | Asbest: Widerlegt | [10 empty] | Erdgeschoss | 1578.4298 | 1200.3005
MaP-5 | Einzelprobe | VM-2 | Verputz | Decke |  | Gang/ Treppenhaus | UG-DG | Decke |  |  | 30.6.2026 - 09:44 | Daniel Santiago |  |  | Gang- Treppenhaus -UG-DG -Decke_MaP-5_26-06-30.jpg | Gang- Treppenhaus -UG-DG -Decke_MaP-5_detail_26-06-30.jpg |  | - |  | Asbest | Asbest: Widerlegt | [10 empty] | Erdgeschoss | 1746.1287 | 982.3195
MaP-6 | Einzelprobe | VM-11 | (elastische) Bodenbeläge | Boden |  | Kinderzimmer | OG | Boden |  |  | 30.6.2026 - 10:08 | Daniel Santiago |  |  | Kinderzimmer -OG-Boden_MaP-6_26-06-30.jpg | Kinderzimmer -OG-Boden_MaP-6_detail_26-06-30.jpg |  | - |  | Asbest | Asbest: Widerlegt | [10 empty] | Gartengeschoss | 506.7809 | 676.2386
MaP-7 | Einzelprobe | VM-1 | Verputz | Wand |  | Kinderzimmer | OG | Wand |  |  | 30.6.2026 - 10:09 | Daniel Santiago |  |  | Kinderzimmer -OG-Wand_MaP-7_26-06-30.jpg | Kinderzimmer -OG-Wand_MaP-7_detail_26-06-30.jpg |  | - |  | Asbest | Asbest: Widerlegt | [10 empty] | Gartengeschoss | 503.7673 | 569.5911
MaP-8 | Einzelprobe | VM-13 | Cushion Vinyl | Boden |  | Küche/Badezimmer | OG | Boden | Zweilagig |  | 30.6.2026 - 10:27 | Daniel Santiago |  |  | Küche-Badezimmer -OG-Boden_MaP-8_26-06-30.jpg | Küche-Badezimmer -OG-Boden_MaP-8_detail_26-06-30.jpg |  | - |  | Asbest | Asbest: Widerlegt | [10 empty] | Gartengeschoss | 569.4494 | 678.8212
MaP-9 | Einzelprobe | VM-1 | Verputz | Wand |  | Küche | OG | Wand |  |  | 30.6.2026 - 10:31 | Daniel Santiago |  |  | Küche -OG-Wand_MaP-9_26-06-30.jpg | Küche -OG-Wand_MaP-9_detail_26-06-30.jpg |  | - |  | Asbest | Asbest: Widerlegt | [10 empty] | Gartengeschoss | 743.2996 | 494.9499
MaP-10 | Einzelprobe | VM-1 | Verputz | Wand |  | Wohnzimmer | OG | Wand |  |  | 30.6.2026 - 10:50 | Daniel Santiago |  |  | Wohnzimmer -OG-Wand_MaP-10_26-06-30.jpg | Wohnzimmer -OG-Wand_MaP-10_detail_26-06-30.jpg |  | - |  | Asbest | Asbest: Widerlegt | [10 empty] | Gartengeschoss | 769.527 | 428.6888
MaP-11 | Einzelprobe | VM-1 | Verputz | Wand |  | Fassade | EG-DG | Wand |  |  | 30.6.2026 - 10:59 | Daniel Santiago |  |  | Fassade -EG-DG-Wand_MaP-11_26-06-30.jpg | Fassade -EG-DG-Wand_MaP-11_detail_26-06-30.jpg |  | - |  | Asbest | Asbest: Widerlegt | [10 empty] | Gartengeschoss | 362.0956 | 717.9793
MaP-2 | Visueller Befund | VM-1 | Verputz | Wand |  | Waschküche | UG | Wand |  |  | 30.6.2026 - 09:29 | Daniel Santiago |  |  | Waschküche -UG-Wand_MaP-2_26-06-30.jpg | Waschküche -UG-Wand_MaP-2_detail_26-06-30.jpg |  | - |  | Asbest | Asbest: Widerlegt | [10 empty] | Erdgeschoss | 1724.0164 | 1422.9636
VB-1 | Visueller Befund | VM-17 | Fliesenkleber/ Verputz | Wand/ Decke |  | WC/Dusche | EG | Wand/Decke |  | Nach 1990 Erstellt | 30.6.2026 - 09:33 | Daniel Santiago |  |  | WC-Dusche -EG-Wand-Decke_VB-1_26-06-30.jpg | WC-Dusche -EG-Wand-Decke_VB-1_detail_26-06-30.jpg |  | - |  | Asbest | Asbest: Widerlegt | [10 empty] | Erdgeschoss | 2126.538 | 1184.9811
VB-2 | Visueller Befund | VM-12 | Leichtbauelemente | Decke |  | Kinderzimmer | OG | Decke |  |  | 30.6.2026 - 10:10 | Daniel Santiago |  |  | Kinderzimmer -OG-Decke _VB-2_26-06-30.jpg | Kinderzimmer -OG-Decke _VB-2_detail_26-06-30.jpg |  | - |  | Asbest | Asbest: Widerlegt | [10 empty] | Gartengeschoss | 467.7916 | 600.5621
VB-3 | Visueller Befund | VM-6 | Fliesenkleber | Wand |  | Küche | OG | Wand | Nach 1990 Erstellt |  | 30.6.2026 - 10:32 | Daniel Santiago |  |  | Küche -OG-Wand_VB-3_26-06-30.jpg | Küche -OG-Wand_VB-3_detail_26-06-30.jpg |  | - |  | Asbest | Asbest: Widerlegt | [10 empty] | Gartengeschoss | 765.1327 | 686.305
VB-4 | Visueller Befund | VM-14 | Fliesenkleber/ Verputz | Boden/Wand/Decke |  | Badezimmer | OG | Boden/ Wand/Decke |  | Nach 1990 Erstellt | 30.6.2026 - 10:37 | Daniel Santiago |  |  | Badezimmer -OG-Boden- ..._VB-4_26-06-30.jpg | Badezimmer -OG-Boden- ..._VB-4_detail_26-06-30.jpg |  | - |  | Asbest | Asbest: Widerlegt | [10 empty] | Gartengeschoss | 905.6128 | 606.2279
VB-5 | Visueller Befund | VM-8 | Faserzement | Unterdach |  | Unterdach | DG | Unterdach |  |  | 30.6.2026 - 10:52 | Daniel Santiago |  |  | Unterdach -DG-Unterdach _VB-5_26-06-30.jpg | Unterdach -DG-Unterdach _VB-5_detail_26-06-30.jpg |  | - |  | Asbest | Asbest: Widerlegt | [10 empty] | Gartengeschoss | 478.0644 | 505.1564
VB-6 | Visueller Befund | VM-15 | Asbest Schnur | Cheminée |  | Wohnzimmer | DG | Cheminée |  |  | 30.6.2026 - 10:54 | Daniel Santiago |  |  | Wohnzimmer -DG-Cheminée _VB-6_26-06-30.jpg | Wohnzimmer -DG-Cheminée _VB-6_detail_26-06-30.jpg |  | - |  | Asbest | Asbest: Widerlegt | [10 empty] | Gartengeschoss | 425.8566 | 318.3021
VB-7 | Visueller Befund | VM-16 | Verputz | Boden/Wand/Decke |  | Schlafzimmer/Wintergarten | DG | Boden/Wand/Decke |  | Nach 1990 Erstellt | 30.6.2026 - 10:55 | Daniel Santiago |  |  | Schlafzimmer-Wint...-DG-Boden-W..._VB-7_26-06-30.jpg | Schlafzimmer-Wint...-DG-Boden-W..._VB-7_detail_26-06-30.jpg |  | - |  | Asbest | Asbest: Widerlegt | [10 empty] | Gartengeschoss | 276.1126 | 400.8235