## Report
Bezeichnung Befund | Art | Verdachtsmoment | Material | Zugehöriges Bauteil | Farbe | Gebäude/Bereich | Stockwerk/Ebene | Raum/Teilbereich | Bemerkung Probe/Befund | Bemerkung Verdachtsmoment | Erfassungszeitpunkt | Probenehmer | Überblick | Detail | Dateiname Überblick | Dateiname Detail | Menge | Einheit | Mischprobe | Verdacht | Einstufung | Angenommene Trefferwahrscheinlichkeit | Einheit | Aussagesicherheit | Einheit | Risikomenge | Einheit | Begründung | Ergebnis Analytik | Bewertung | Aufgabe | Referenzkarte | X-Koordinate | Y-Koordinate
MaP-1 | Einzelprobe | VM-1 | technisches Textil |  |  | Heizraum / Keller | UG | Rohrummantellung |  |  | 02.7.2026 - 11:38 | Claudio Tavella |  |  | Heizraum - Keller -UG -Rohrumm..._MaP-1_26-07-02.jpg | Heizraum - Keller -UG -Rohrumm..._MaP-1_detail_26-07-02.jpg |  | - |  | Asbest | Asbest: Widerlegt
MaP-2 | Einzelprobe | VM-2 | Putz | Wand |  | Garage | UG | Wand |  |  | 02.7.2026 - 11:40 | Claudio Tavella |  |  | Garage -UG -Wand _MaP-2_26-07-02.jpg | Garage -UG -Wand _MaP-2_detail_26-07-02.jpg |  | - |  | Asbest | Asbest: Widerlegt
MaP-3 | Einzelprobe | VM-2 | Putz | Wand |  | Gang / Treppenhaus | UG- EG | Wand |  |  | 02.7.2026 - 11:41 | Claudio Tavella |  |  | Gang - Treppenhaus -UG- EG-Wand _MaP-3_26-07-02.jpg | Gang - Treppenhaus -UG- EG-Wand _MaP-3_detail_26-07-02.jpg |  | - |  | Asbest | Asbest: Widerlegt
MaP-4 | Einzelprobe | VM-3 | Plattenkleber | Sockel |  | Gang / Treppenhaus | UG-EG | Sockel |  |  | 02.7.2026 - 11:42 | Claudio Tavella |  |  | Gang - Treppenhaus -UG-EG-Sockel _MaP-4_26-07-02.jpg | Gang - Treppenhaus -UG-EG-Sockel _MaP-4_detail_26-07-02.jpg |  | - |  | Asbest | Asbest: Widerlegt
MaP-5 | Einzelprobe | VM-4 | Plattenkleber | Boden |  | Gang / Treppenhaus | UG-EG | Boden |  |  | 02.7.2026 - 11:44 | Claudio Tavella |  |  | Gang - Treppenhaus -UG-EG-Boden _MaP-5_26-07-02.jpg | Gang - Treppenhaus -UG-EG-Boden _MaP-5_detail_26-07-02.jpg |  | - |  | Asbest | Asbest: Widerlegt
MaP-6 | Einzelprobe | VM-2 | Putz | Wand |  | Waschküche / Heizraum | UG | Wand |  |  | 02.7.2026 - 11:49 | Claudio Tavella |  |  | Waschküche - Heiz...-UG -Wand _MaP-6_26-07-02.jpg | Waschküche - Heiz...-UG -Wand _MaP-6_detail_26-07-02.jpg |  | - |  | Asbest | Asbest: Widerlegt
MaP-7 | Einzelprobe | VM-7 | Plattenkleber | Wand |  | Küche | EG | Wand |  |  | 02.7.2026 - 11:53 | Claudio Tavella |  |  | Küche -EG -Wand _MaP-7_26-07-02.jpg | Küche -EG -Wand _MaP-7_detail_26-07-02.jpg |  | - |  | Asbest | Asbest: Widerlegt
MaP-8 | Einzelprobe | VM-2 | Putz | Wand |  | Küche | EG | Wand |  |  | 02.7.2026 - 11:54 | Claudio Tavella |  |  | Küche -EG -Wand _MaP-8_26-07-02.jpg | Küche -EG -Wand _MaP-8_detail_26-07-02.jpg |  | - |  | Asbest | Asbest: Widerlegt
MaP-9 | Einzelprobe | VM-8 | Putz | Decke |  | Küche | EG | Decke |  |  | 02.7.2026 - 11:54 | Claudio Tavella |  |  | Küche -EG -Decke _MaP-9_26-07-02.jpg | Küche -EG -Decke _MaP-9_detail_26-07-02.jpg |  | - |  | Asbest | Asbest: Widerlegt
MaP-10 | Einzelprobe | VM-2 | Putz | Wand |  | Wohnzimmer | EG | Wand |  |  | 02.7.2026 - 11:56 | Claudio Tavella |  |  | Wohnzimmer -EG -Wand _MaP-10_26-07-02.jpg | Wohnzimmer -EG -Wand _MaP-10_detail_26-07-02.jpg |  | - |  | Asbest | Asbest: Widerlegt
MaP-11 | Einzelprobe | VM-9 | Klebstoffe | Boden |  | Wohnzimmer / Schlafzimmer | EG | Boden |  |  | 02.7.2026 - 11:56 | Claudio Tavella |  |  | Wohnzimmer - Schl...-EG -Boden _MaP-11_26-07-02.jpg | Wohnzimmer - Schl...-EG -Boden _MaP-11_detail_26-07-02.jpg |  | - |  | Asbest | Asbest: Widerlegt
MaP-12 | Einzelprobe | VM-10 | Plattenkleber | Wand |  | Bad | EG | Wand |  |  | 02.7.2026 - 11:58 | Claudio Tavella |  |  | Bad -EG -Wand _MaP-12_26-07-02.jpg | Bad -EG -Wand _MaP-12_detail_26-07-02.jpg |  | - |  | Asbest | Asbest: Widerlegt
MaP-13 | Einzelprobe | VM-8 | Putz | Decke |  | Bad | EG | Decke |  |  | 02.7.2026 - 12:00 | Claudio Tavella |  |  | Bad -EG -Decke _MaP-13_26-07-02.jpg | Bad -EG -Decke _MaP-13_detail_26-07-02.jpg |  | - |  | Asbest | Asbest: Widerlegt
MaP-14 | Einzelprobe | VM-4 | Plattenkleber | Boden |  | Bad | EG | Boden |  |  | 02.7.2026 - 12:00 | Claudio Tavella |  |  | Bad -EG -Boden _MaP-14_26-07-02.jpg | Bad -EG -Boden _MaP-14_detail_26-07-02.jpg |  | - |  | Asbest | Asbest: Widerlegt
MaP-15 | Einzelprobe | VM-11 | Cushion Vinyl | Boden |  | alle Räume | EG | Boden |  |  | 02.7.2026 - 12:01 | Claudio Tavella |  |  | alle Räume -EG -Boden _MaP-15_26-07-02.jpg | alle Räume -EG -Boden _MaP-15_detail_26-07-02.jpg |  | - |  | Asbest | Asbest: Widerlegt
MaP-16 | Einzelprobe | VM-11 | Cushion Vinyl | Boden |  | Gang / Schlafzimmer | DG | Boden |  |  | 02.7.2026 - 12:06 | Claudio Tavella |  |  | Gang - Schlafzimmer -DG-Boden _MaP-16_26-07-02.jpg | Gang - Schlafzimmer -DG-Boden _MaP-16_detail_26-07-02.jpg |  | - |  | Asbest | Asbest: Widerlegt
MaP-17 | Einzelprobe | VM-2 | Putz | Wand |  | Schlafzimmer | DG | Wand |  |  | 02.7.2026 - 12:07 | Claudio Tavella |  |  | Schlafzimmer -DG-Wand _MaP-17_26-07-02.jpg | Schlafzimmer -DG-Wand _MaP-17_detail_26-07-02.jpg |  | - |  | Asbest | Asbest: Widerlegt
MaP-18 | Einzelprobe | VM-2 | Putz | Wand |  | Gang / Treppenhaus | EG-DG | Wand |  |  | 02.7.2026 - 12:08 | Claudio Tavella |  |  | Gang - Treppenhaus -EG-DG-Wand _MaP-18_26-07-02.jpg | Gang - Treppenhaus -EG-DG-Wand _MaP-18_detail_26-07-02.jpg |  | - |  | Asbest | Asbest: Widerlegt
MaP-19 | Einzelprobe | VM-15 | Cushion Vinyl | Boden |  | Dusche | DG | Boden |  |  | 02.7.2026 - 12:11 | Claudio Tavella |  |  | Dusche -DG-Boden _MaP-19_26-07-02.jpg | Dusche -DG-Boden _MaP-19_detail_26-07-02.jpg |  | - |  | Asbest | Asbest: Bestätigt
MaP-20 | Einzelprobe | VM-16 | Cushion Vinyl | Wand |  | Dusche | DG | Wand |  |  | 02.7.2026 - 12:12 | Claudio Tavella |  |  | Dusche -DG-Wand _MaP-20_26-07-02.jpg | Dusche -DG-Wand _MaP-20_detail_26-07-02.jpg |  | - |  | Asbest | Asbest: Bestätigt
MaP-21 | Einzelprobe | VM-2 | Putz | Wand |  | Sockel | EG | Wand |  |  | 02.7.2026 - 12:18 | Claudio Tavella |  |  | Sockel -EG -Wand _MaP-21_26-07-02.jpg | Sockel -EG -Wand _MaP-21_detail_26-07-02.jpg |  | - |  | Asbest | Asbest: Widerlegt
MaP-22 | Einzelprobe | VM-2 | Putz | Wand |  | Fassade | EG - DG | Wand |  |  | 02.7.2026 - 12:19 | Claudio Tavella |  |  | Fassade -EG - DG -Wand _MaP-22_26-07-02.jpg | Fassade -EG - DG -Wand _MaP-22_detail_26-07-02.jpg |  | - |  | Asbest | Asbest: Widerlegt
VB-1 | Visueller Befund | VM-5 | Faserzement | Fallrohr |  | gesamtes Haus | UG / DG | Fallrohr |  |  | 02.7.2026 - 11:45 | Claudio Tavella |  |  | gesamtes Haus -UG - DG -Fallrohr _VB-1_26-07-02.jpg | gesamtes Haus -UG - DG -Fallrohr _VB-1_detail_26-07-02.jpg |  | - |  | Asbest | Asbest: Widerlegt
VB-2 | Visueller Befund | VM-6 | Flachdichtung | Öltank |  | Tankraum | UG | Öltank |  |  | 02.7.2026 - 11:47 | Claudio Tavella |  |  | Tankraum -UG -Öltank _VB-2_26-07-02.jpg | Tankraum -UG -Öltank _VB-2_detail_26-07-02.jpg |  | - |  | Asbest | Asbest: Bestätigt
VB-3 | Visueller Befund | VM-12 | Faserzement | Rolladen Niesche |  | gesamtes Haus | EG - DG | Wand |  |  | 02.7.2026 - 12:03 | Claudio Tavella |  |  | gesamtes Haus -EG - DG -Wand _VB-3_26-07-02.jpg | gesamtes Haus -EG - DG -Wand _VB-3_detail_26-07-02.jpg | 5 | Stück |  | Asbest | Asbest: Bestätigt | 80 | % | 0 | % | 4 | Stück
VB-4 | Visueller Befund | VM-14 | Faserzement | Unterdach |  | Estrich | DG | Unterdach |  |  | 02.7.2026 - 12:14 | Claudio Tavella |  |  | Estrich -DG -Unterdach _VB-4_26-07-02.jpg | Estrich -DG -Unterdach _VB-4_detail_26-07-02.jpg |  | - |  | Asbest | Asbest: Widerlegt