## Report
Bezeichnung Befund | Art | Verdachtsmoment | Material | Zugehöriges Bauteil | Farbe | Gebäude/Bereich | Stockwerk/Ebene | Raum/Teilbereich | Bemerkung Probe/Befund | Bemerkung Verdachtsmoment | Erfassungszeitpunkt | Probenehmer | Überblick | Detail | Dateiname Überblick | Dateiname Detail | Menge | Einheit | Mischprobe | Verdacht | Einstufung | Angenommene Trefferwahrscheinlichkeit | Einheit | Aussagesicherheit | Einheit | Risikomenge | Einheit | Begründung | Ergebnis Analytik | Bewertung | Aufgabe | Referenzkarte | X-Koordinate | Y-Koordinate
MaP-1 | Einzelprobe | VM-1 | Verputz | Wand |  | Tankraum | UG | Wand |  |  | 06.7.2026 - 10:29 | Daniel Santiago |  |  | Tankraum -UG-Wand_MaP-1_26-07-06.jpg | Tankraum -UG-Wand_MaP-1_detail_26-07-06.jpg |  | - |  | Asbest | Asbest: Widerlegt
MaP-2 | Einzelprobe | VM-2 | Verputz | Decke |  | Tankraum | UG | Decke |  |  | 06.7.2026 - 10:30 | Daniel Santiago |  |  | Tankraum -UG-Decke _MaP-2_26-07-06.jpg | Tankraum -UG-Decke _MaP-2_detail_26-07-06.jpg | 7 | m² |  | Asbest | Asbest: Widerlegt | 80 | % | 100 | % | 0 | m²
MaP-3 | Einzelprobe | VM-12 | Faserzement | Decke |  | Tankraum | UG | Decke |  |  | 06.7.2026 - 10:31 | Daniel Santiago |  |  | Tankraum -UG-Decke _MaP-3_26-07-06.jpg | Tankraum -UG-Decke _MaP-3_detail_26-07-06.jpg | 22 | m² |  | Asbest | Asbest: Bestätigt | 80 | % | 82.43 | % | 3.09 | m²
MaP-4 | Einzelprobe | VM-13 | technisches Textil | Rohrummantelung |  | Gesamtes Geschoss | UG | Rohrummantelung |  |  | 06.7.2026 - 10:49 | Daniel Santiago |  |  | Gesamtes Geschoss -UG-Rohrumm..._MaP-4_26-07-06.jpg | Gesamtes Geschoss -UG-Rohrumm..._MaP-4_detail_26-07-06.jpg |  | - |  | Asbest | Asbest: Widerlegt
MaP-5 | Einzelprobe | VM-10 | Anschlagkitt | Fensterrahmen |  | Gesamtes Geschoss | UG | Fensterrahmen |  |  | 06.7.2026 - 10:51 | Daniel Santiago |  |  | Gesamtes Geschoss -UG-Fenster..._MaP-5_26-07-06.jpg | Gesamtes Geschoss -UG-Fenster..._MaP-5_detail_26-07-06.jpg |  | - |  | Asbest | Asbest: Widerlegt
MaP-6 | Einzelprobe | VM-1 | Verputz | Wand |  | Waschküche | UG | Wand |  |  | 06.7.2026 - 11:05 | Daniel Santiago |  |  | Waschküche -UG-Wand_MaP-6_26-07-06.jpg | Waschküche -UG-Wand_MaP-6_detail_26-07-06.jpg |  | - |  | Asbest | Asbest: Widerlegt
MaP-7 | Einzelprobe | VM-2 | Verputz | Decke |  | Waschküche | UG | Decke |  |  | 06.7.2026 - 11:07 | Daniel Santiago |  |  | Waschküche -UG-Decke_MaP-7_26-07-06.jpg | Waschküche -UG-Decke_MaP-7_detail_26-07-06.jpg |  | - |  | Asbest | Asbest: Widerlegt | 80 | % | 100 | % | 0 | -
MaP-8 | Einzelprobe | VM-1 | Verputz | Wand |  | Treppenhaus | UG-EG | Wand |  |  | 06.7.2026 - 11:10 | Daniel Santiago |  |  | Treppenhaus -UG-EG -Wand_MaP-8_26-07-06.jpg | Treppenhaus -UG-EG -Wand_MaP-8_detail_26-07-06.jpg |  | - |  | Asbest | Asbest: Widerlegt
MaP-9 | Einzelprobe | VM-3 | Fliesenkleber | Boden |  | Gang | EG | Boden |  |  | 06.7.2026 - 11:31 | Daniel Santiago |  |  | Gang-EG-Boden_MaP-9_26-07-06.jpg | Gang-EG-Boden_MaP-9_detail_26-07-06.jpg |  | - |  | Asbest | Asbest: Widerlegt
MaP-10 | Einzelprobe | VM-4 | Fliesenkleber | Sockel |  | Gang | EG | Sockel |  |  | 06.7.2026 - 11:32 | Daniel Santiago |  |  | Gang-EG-Sockel_MaP-10_26-07-06.jpg | Gang-EG-Sockel_MaP-10_detail_26-07-06.jpg |  | - |  | Asbest | Asbest: Widerlegt
MaP-11 | Einzelprobe | VM-1 | Verputz | Wand |  | Treppenhaus/ Gang | EG-DG | Wand |  |  | 06.7.2026 - 11:33 | Daniel Santiago |  |  | Treppenhaus- Gang-EG-DG-Wand_MaP-11_26-07-06.jpg | Treppenhaus- Gang-EG-DG-Wand_MaP-11_detail_26-07-06.jpg |  | - |  | Asbest | Asbest: Widerlegt
MaP-12 | Einzelprobe | VM-2 | Verputz | Decke |  | Treppenhaus/ Gang | EG-DG | Decke |  |  | 06.7.2026 - 11:34 | Daniel Santiago |  |  | Treppenhaus- Gang-EG-DG-Decke _MaP-12_26-07-06.jpg | Treppenhaus- Gang-EG-DG-Decke _MaP-12_detail_26-07-06.jpg |  | - |  | Asbest | Asbest: Widerlegt | 80 | % | 100 | % | 0 | -
MaP-13 | Einzelprobe | VM-3 | Fliesenkleber | Boden |  | Küche | EG | Boden | Dreilagig |  | 06.7.2026 - 11:52 | Daniel Santiago |  |  | Küche -EG-Boden_MaP-13_26-07-06.jpg | Küche -EG-Boden_MaP-13_detail_26-07-06.jpg |  | - |  | Asbest | Asbest: Widerlegt
MaP-14 | Einzelprobe | VM-1 | Verputz | Wand |  | Küche | EG | Wand |  |  | 06.7.2026 - 11:53 | Daniel Santiago |  |  | Küche -EG-Wand_MaP-14_26-07-06.jpg | Küche -EG-Wand_MaP-14_detail_26-07-06.jpg |  | - |  | Asbest | Asbest: Widerlegt
MaP-15 | Einzelprobe | VM-2 | Verputz | Decke |  | Küche | EG | Decke |  |  | 06.7.2026 - 11:54 | Daniel Santiago |  |  | Küche -EG-Decke_MaP-15_26-07-06.jpg | Küche -EG-Decke_MaP-15_detail_26-07-06.jpg |  | - |  | Asbest | Asbest: Widerlegt | 80 | % | 100 | % | 0 | -
MaP-16 | Einzelprobe | VM-1 | Verputz | Wand |  | Wohnzimmer | EG | Wand |  |  | 06.7.2026 - 12:04 | Daniel Santiago |  |  | Wohnzimmer -EG-Wand_MaP-16_26-07-06.jpg | Wohnzimmer -EG-Wand_MaP-16_detail_26-07-06.jpg |  | - |  | Asbest | Asbest: Widerlegt
MaP-17 | Einzelprobe | VM-2 | Verputz | Decke |  | Wohnzimmer | EG | Decke |  |  | 06.7.2026 - 12:05 | Daniel Santiago |  |  | Wohnzimmer -EG-Decke_MaP-17_26-07-06.jpg | Wohnzimmer -EG-Decke_MaP-17_detail_26-07-06.jpg |  | - |  | Asbest | Asbest: Widerlegt | 80 | % | 100 | % | 0 | -
MaP-18 | Einzelprobe | VM-1 | Verputz | Wand |  | Schlafzimmer | OG | Wand |  |  | 06.7.2026 - 12:12 | Daniel Santiago |  |  | Schlafzimmer -OG-Wand_MaP-18_26-07-06.jpg | Schlafzimmer -OG-Wand_MaP-18_detail_26-07-06.jpg |  | - |  | Asbest | Asbest: Widerlegt
MaP-19 | Einzelprobe | VM-2 | Verputz | Decke |  | Schlafzimmer | OG | Decke |  |  | 06.7.2026 - 12:13 | Daniel Santiago |  |  | Schlafzimmer -OG-Decke_MaP-19_26-07-06.jpg | Schlafzimmer -OG-Decke_MaP-19_detail_26-07-06.jpg |  | - |  | Asbest | Asbest: Widerlegt | 80 | % | 100 | % | 0 | -
MaP-20 | Einzelprobe | VM-3 | Fliesenkleber | Boden |  | WC | OG | Boden | Zweilagig! |  | 06.7.2026 - 12:33 | Daniel Santiago |  |  | WC-OG-Boden_MaP-20_26-07-06.jpg | WC-OG-Boden_MaP-20_detail_26-07-06.jpg |  | - |  | Asbest | Asbest: Widerlegt
MaP-21 | Einzelprobe | VM-1 | Verputz | Wand |  | WC | OG | Wand |  |  | 06.7.2026 - 12:43 | Daniel Santiago |  |  | WC-OG-Wand _MaP-21_26-07-06.jpg | WC-OG-Wand _MaP-21_detail_26-07-06.jpg |  | - |  | Asbest | Asbest: Widerlegt
MaP-22 | Einzelprobe | VM-2 | Verputz | Decke |  | WC | OG | Decke |  |  | 06.7.2026 - 12:43 | Daniel Santiago |  |  | WC-OG-Decke_MaP-22_26-07-06.jpg | WC-OG-Decke_MaP-22_detail_26-07-06.jpg |  | - |  | Asbest | Asbest: Widerlegt | 80 | % | 100 | % | 0 | -
MaP-23 | Einzelprobe | VM-3 | Fliesenkleber | Boden |  | Balkon | EG | Boden |  |  | 06.7.2026 - 13:04 | Daniel Santiago |  |  | Balkon -EG-Boden_MaP-23_26-07-06.jpg | Balkon -EG-Boden_MaP-23_detail_26-07-06.jpg |  | - |  | Asbest | Asbest: Widerlegt
MaP-24 | Einzelprobe | VM-1 | Verputz | Wand |  | Fassade | EG | Sockel |  |  | 06.7.2026 - 13:06 | Daniel Santiago |  |  | Fassade -EG-Sockel _MaP-24_26-07-06.jpg | Fassade -EG-Sockel _MaP-24_detail_26-07-06.jpg |  | - |  | Asbest | Asbest: Widerlegt
MaP-25 | Einzelprobe | VM-1 | Verputz | Wand |  | Fassade | EG-OG | Wand |  |  | 06.7.2026 - 13:07 | Daniel Santiago |  |  | Fassade -EG-OG-Wand_MaP-25_26-07-06.jpg | Fassade -EG-OG-Wand_MaP-25_detail_26-07-06.jpg |  | - |  | Asbest | Asbest: Widerlegt
VB-1 | Visueller Befund | VM-11 | Fensterkitt | Fenster |  | Gesamtes Geschoss | UG | Fenster |  |  | 06.7.2026 - 10:59 | Daniel Santiago |  |  | Gesamtes Geschoss -UG-Fenster _VB-1_26-07-06.jpg | Gesamtes Geschoss -UG-Fenster _VB-1_detail_26-07-06.jpg | 11 | Stück |  | Asbest | Asbest: Bestätigt
VB-2 | Visueller Befund | VM-14 | LAP | Türblatt |  | Heizraum | UG | Türblatt |  |  | 06.7.2026 - 11:00 | Daniel Santiago |  |  | Heizraum -UG-Türblatt _VB-2_26-07-06.jpg | Heizraum -UG-Türblatt _VB-2_detail_26-07-06.jpg | 1.6 | m² |  | Asbest | Asbest: Bestätigt
VB-3 | Visueller Befund | VM-8 | Faserzement | Fallrohr |  | Ganzes Haus | UG-DG | Fallrohr |  |  | 06.7.2026 - 11:04 | Daniel Santiago |  |  | Ganzes Haus -UG-DG-Fallrohr _VB-3_26-07-06.jpg | Ganzes Haus -UG-DG-Fallrohr _VB-3_detail_26-07-06.jpg |  | - |  | Asbest | Asbest: Widerlegt
VB-4 | Visueller Befund | VM-15 | Plattenkleber | Wand |  | WC | OG | Wand |  | Nach 1990 Erstellt! | 06.7.2026 - 12:35 | Daniel Santiago |  |  | WC-OG-Wand_VB-4_26-07-06.jpg | WC-OG-Wand_VB-4_detail_26-07-06.jpg |  | - |  | Asbest | Asbest: Widerlegt
VB-5 | Visueller Befund | VM-9 | Faserzement | Unterdach |  | Estrich | DG | Unterdach |  |  | 06.7.2026 - 12:46 | Daniel Santiago |  |  | Estrich -DG-Unterdach _VB-5_26-07-06.jpg | Estrich -DG-Unterdach _VB-5_detail_26-07-06.jpg |  | - |  | Asbest | Asbest: Widerlegt