## Report
Bezeichnung Befund | Art | Verdachtsmoment | Material | Zugehöriges Bauteil | Farbe | Gebäude/Bereich | Stockwerk/Ebene | Raum/Teilbereich | Bemerkung Probe/Befund | Bemerkung Verdachtsmoment | Erfassungszeitpunkt | Probenehmer | Überblick | Detail | Dateiname Überblick | Dateiname Detail | Menge | Einheit | Mischprobe | Verdacht | Einstufung | Angenommene Trefferwahrscheinlichkeit | Einheit | Aussagesicherheit | Einheit | Risikomenge | Einheit | Begründung | Ergebnis Analytik | Bewertung | Aufgabe | Referenzkarte | X-Koordinate | Y-Koordinate
MaP-1 | Einzelprobe | VM-3 | Fliesenkleber | Boden |  | Dusche | UG | Boden |  |  | 08.7.2026 - 15:45 | Daniel Santiago |  |  | Dusche -UG-Boden_MaP-1_26-07-08.jpg | Dusche -UG-Boden_MaP-1_detail_26-07-08.jpg |  | - |  | Asbest | Asbest: Nicht eingestuft
MaP-2 | Einzelprobe | VM-5 | Fliesenkleber | Wand |  | Dusche | UG | Wand |  |  | 08.7.2026 - 15:46 | Daniel Santiago |  |  | Dusche -UG-Wand_MaP-2_26-07-08.jpg | Dusche -UG-Wand_MaP-2_detail_26-07-08.jpg |  | - |  | Asbest | Asbest: Nicht eingestuft
MaP-3 | Einzelprobe | VM-16 | spezielle Anstrich-, Beschichtungsstoffe | Boden |  | Ganzes Geschoss | UG | Boden |  |  | 08.7.2026 - 15:58 | Daniel Santiago |  |  | Ganzes Geschoss -UG-Boden_MaP-3_26-07-08.jpg | Ganzes Geschoss -UG-Boden_MaP-3_detail_26-07-08.jpg |  | - |  | PCB | PCB: Nicht eingestuft
MaP-4 | Einzelprobe | VM-1 | Verputz | Wand |  | Treppenhaus | UG-EG | Wand |  |  | 08.7.2026 - 16:05 | Daniel Santiago |  |  | Treppenhaus -UG-EG-Wand_MaP-4_26-07-08.jpg | Treppenhaus -UG-EG-Wand_MaP-4_detail_26-07-08.jpg |  | - |  | Asbest | Asbest: Nicht eingestuft
MaP-5 | Einzelprobe | VM-2 | Verputz | Decke |  | Treppenhaus | UG-EG | Decke |  |  | 08.7.2026 - 16:07 | Daniel Santiago |  |  | Treppenhaus -UG-EG-Decke_MaP-5_26-07-08.jpg | Treppenhaus -UG-EG-Decke_MaP-5_detail_26-07-08.jpg |  | - |  | Asbest | Asbest: Nicht eingestuft
MaP-6 | Einzelprobe | VM-3 | Fliesenkleber | Boden |  | WC | EG | Boden |  |  | 08.7.2026 - 16:22 | Daniel Santiago |  |  | WC -EG-Boden _MaP-6_26-07-08.jpg | WC -EG-Boden _MaP-6_detail_26-07-08.jpg |  | - |  | Asbest | Asbest: Nicht eingestuft
MaP-7 | Einzelprobe | VM-5 | Fliesenkleber | Wand |  | WC | EG | Wand |  |  | 08.7.2026 - 16:23 | Daniel Santiago |  |  | WC -EG-Wand_MaP-7_26-07-08.jpg | WC -EG-Wand_MaP-7_detail_26-07-08.jpg |  | - |  | Asbest | Asbest: Nicht eingestuft
MaP-8 | Einzelprobe | VM-1 | Verputz | Wand |  | WC | EG | Wand |  |  | 08.7.2026 - 16:24 | Daniel Santiago |  |  | WC -EG-Wand_MaP-8_26-07-08.jpg | WC -EG-Wand_MaP-8_detail_26-07-08.jpg |  | - |  | Asbest | Asbest: Nicht eingestuft
MaP-9 | Einzelprobe | VM-2 | Verputz | Decke |  | WC | EG | Decke |  |  | 08.7.2026 - 16:24 | Daniel Santiago |  |  | WC -EG-Decke_MaP-9_26-07-08.jpg | WC -EG-Decke_MaP-9_detail_26-07-08.jpg |  | - |  | Asbest | Asbest: Nicht eingestuft
MaP-10 | Einzelprobe | VM-3 | Fliesenkleber | Boden |  | Küche | EG | Boden |  |  | 08.7.2026 - 16:56 | Daniel Santiago |  |  | Küche -EG-Boden_MaP-10_26-07-08.jpg | Küche -EG-Boden_MaP-10_detail_26-07-08.jpg |  | - |  | Asbest | Asbest: Nicht eingestuft
MaP-11 | Einzelprobe | VM-4 | Fliesenkleber | Sockel |  | Küche | EG | Sockel |  |  | 08.7.2026 - 16:57 | Daniel Santiago |  |  | Küche -EG-Sockel _MaP-11_26-07-08.jpg | Küche -EG-Sockel _MaP-11_detail_26-07-08.jpg |  | - |  | Asbest | Asbest: Nicht eingestuft
MaP-12 | Einzelprobe | VM-1 | Verputz | Wand |  | Küche | EG | Wand |  |  | 08.7.2026 - 16:59 | Daniel Santiago |  |  | Küche -EG-Wand_MaP-12_26-07-08.jpg | Küche -EG-Wand_MaP-12_detail_26-07-08.jpg |  | - |  | Asbest | Asbest: Nicht eingestuft
MaP-13 | Einzelprobe | VM-2 | Verputz | Decke |  | Küche | EG | Decke |  |  | 08.7.2026 - 17:03 | Daniel Santiago |  |  | Küche -EG-Decke _MaP-13_26-07-08.jpg | Küche -EG-Decke _MaP-13_detail_26-07-08.jpg |  | - |  | Asbest | Asbest: Nicht eingestuft
MaP-14 | Einzelprobe | VM-6 | Klebstoffe | Boden |  | Wohnzimmer/ Esszimmer | EG | Boden |  |  | 08.7.2026 - 17:15 | Daniel Santiago |  |  | Wohnzimmer- Esszi...-EG-Boden _MaP-14_26-07-08.jpg | Wohnzimmer- Esszi...-EG-Boden _MaP-14_detail_26-07-08.jpg |  | - |  | Asbest | Asbest: Nicht eingestuft
MaP-15 | Einzelprobe | VM-1 | Verputz | Wand |  | Wohnzimmer/ Esszimmer | EG | Wand |  |  | 08.7.2026 - 17:19 | Daniel Santiago |  |  | Wohnzimmer- Esszi...-EG-Wand_MaP-15_26-07-08.jpg | Wohnzimmer- Esszi...-EG-Wand_MaP-15_detail_26-07-08.jpg |  | - |  | Asbest | Asbest: Nicht eingestuft
MaP-16 | Einzelprobe | VM-2 | Verputz | Decke |  | Wohnzimmer/ Esszimmer | EG | Decke |  |  | 08.7.2026 - 17:19 | Daniel Santiago |  |  | Wohnzimmer- Esszi...-EG-Decke_MaP-16_26-07-08.jpg | Wohnzimmer- Esszi...-EG-Decke_MaP-16_detail_26-07-08.jpg |  | - |  | Asbest | Asbest: Nicht eingestuft
MaP-17 | Einzelprobe | VM-3 | Fliesenkleber | Boden |  | Treppenhaus/ Gang | EG-DG | Boden |  |  | 08.7.2026 - 17:37 | Daniel Santiago |  |  | Treppenhaus- Gang-EG-DG -Boden_MaP-17_26-07-08.jpg | Treppenhaus- Gang-EG-DG -Boden_MaP-17_detail_26-07-08.jpg |  | - |  | Asbest | Asbest: Nicht eingestuft
MaP-18 | Einzelprobe | VM-4 | Fliesenkleber | Sockel |  | Treppenhaus/ Gang | EG-DG | Sockel |  |  | 08.7.2026 - 17:38 | Daniel Santiago |  |  | Treppenhaus- Gang-EG-DG -Sockel _MaP-18_26-07-08.jpg | Treppenhaus- Gang-EG-DG -Sockel _MaP-18_detail_26-07-08.jpg |  | - |  | Asbest | Asbest: Nicht eingestuft
MaP-19 | Einzelprobe | VM-1 | Verputz | Wand |  | Treppenhaus/ Gang | EG-DG | Wand |  |  | 08.7.2026 - 17:46 | Daniel Santiago |  |  | Treppenhaus- Gang-EG-DG -Wand_MaP-19_26-07-08.jpg | Treppenhaus- Gang-EG-DG -Wand_MaP-19_detail_26-07-08.jpg |  | - |  | Asbest | Asbest: Nicht eingestuft
MaP-20 | Einzelprobe | VM-2 | Verputz | Decke |  | Treppenhaus/ Gang | EG-DG | Decke |  |  | 08.7.2026 - 17:47 | Daniel Santiago |  |  | Treppenhaus- Gang-EG-DG -Decke_MaP-20_26-07-08.jpg | Treppenhaus- Gang-EG-DG -Decke_MaP-20_detail_26-07-08.jpg |  | - |  | Asbest | Asbest: Nicht eingestuft
MaP-21 | Einzelprobe | VM-6 | Klebstoffe | Boden |  | Schlafzimmer | OG | Boden |  |  | 08.7.2026 - 17:55 | Daniel Santiago |  |  | Schlafzimmer -OG-Boden_MaP-21_26-07-08.jpg | Schlafzimmer -OG-Boden_MaP-21_detail_26-07-08.jpg |  | - |  | Asbest | Asbest: Nicht eingestuft
MaP-22 | Einzelprobe | VM-1 | Verputz | Wand |  | Schlafzimmer | OG | Wand |  |  | 08.7.2026 - 17:56 | Daniel Santiago |  |  | Schlafzimmer -OG-Wand_MaP-22_26-07-08.jpg | Schlafzimmer -OG-Wand_MaP-22_detail_26-07-08.jpg |  | - |  | Asbest | Asbest: Nicht eingestuft
MaP-23 | Einzelprobe | VM-2 | Verputz | Decke |  | Schlafzimmer | OG | Decke |  |  | 08.7.2026 - 17:57 | Daniel Santiago |  |  | Schlafzimmer -OG-Decke_MaP-23_26-07-08.jpg | Schlafzimmer -OG-Decke_MaP-23_detail_26-07-08.jpg |  | - |  | Asbest | Asbest: Nicht eingestuft
MaP-24 | Einzelprobe | VM-3 | Fliesenkleber | Boden |  | Badezimmer | OG | Boden |  |  | 08.7.2026 - 18:11 | Daniel Santiago |  |  | Badezimmer -OG-Boden _MaP-24_26-07-08.jpg | Badezimmer -OG-Boden _MaP-24_detail_26-07-08.jpg |  | - |  | Asbest | Asbest: Nicht eingestuft
MaP-25 | Einzelprobe | VM-5 | Fliesenkleber | Wand |  | Badezimmer | OG | Wand |  |  | 08.7.2026 - 18:12 | Daniel Santiago |  |  | Badezimmer -OG-Wand _MaP-25_26-07-08.jpg | Badezimmer -OG-Wand _MaP-25_detail_26-07-08.jpg |  | - |  | Asbest | Asbest: Nicht eingestuft
MaP-26 | Einzelprobe | VM-1 | Verputz | Wand |  | Badezimmer | OG | Wand |  |  | 08.7.2026 - 18:13 | Daniel Santiago |  |  | Badezimmer -OG-Wand _MaP-26_26-07-08.jpg | Badezimmer -OG-Wand _MaP-26_detail_26-07-08.jpg |  | - |  | Asbest | Asbest: Nicht eingestuft
MaP-27 | Einzelprobe | VM-2 | Verputz | Decke |  | Badezimmer | OG | Decke |  |  | 08.7.2026 - 18:13 | Daniel Santiago |  |  | Badezimmer -OG-Decke_MaP-27_26-07-08.jpg | Badezimmer -OG-Decke_MaP-27_detail_26-07-08.jpg |  | - |  | Asbest | Asbest: Nicht eingestuft
MaP-28 | Einzelprobe | VM-3 | Fliesenkleber | Boden |  | Dusche/ WC | DG | Boden |  |  | 08.7.2026 - 18:23 | Daniel Santiago |  |  | Dusche- WC-DG-Boden_MaP-28_26-07-08.jpg | Dusche- WC-DG-Boden_MaP-28_detail_26-07-08.jpg |  | - |  | Asbest | Asbest: Nicht eingestuft
MaP-29 | Einzelprobe | VM-5 | Fliesenkleber | Wand |  | Dusche/ WC | DG | Wand |  |  | 08.7.2026 - 18:24 | Daniel Santiago |  |  | Dusche- WC-DG-Wand_MaP-29_26-07-08.jpg | Dusche- WC-DG-Wand_MaP-29_detail_26-07-08.jpg |  | - |  | Asbest | Asbest: Nicht eingestuft
MaP-30 | Einzelprobe | VM-18 | Verputz | Wand/ Decke |  | Dusche/ WC | DG | Wand/ Decke |  |  | 08.7.2026 - 18:25 | Daniel Santiago |  |  | Dusche- WC-DG-Wand- D..._MaP-30_26-07-08.jpg | Dusche- WC-DG-Wand- D..._MaP-30_detail_26-07-08.jpg |  | - |  | Asbest | Asbest: Nicht eingestuft
MaP-31 | Einzelprobe | VM-7 | Fensterkitt | Fenster |  | Gesamtes Haus | UG-DG | Fenster |  |  | 08.7.2026 - 18:27 | Daniel Santiago |  |  | Gesamtes Haus -UG-DG-Fenster _MaP-31_26-07-08.jpg | Gesamtes Haus -UG-DG-Fenster _MaP-31_detail_26-07-08.jpg | 33 | Stück |  | Asbest | Asbest: Nicht eingestuft
MaP-32 | Einzelprobe | VM-20 | Fugendichtstoff | Dilatations Fugen |  | Balkon | OG-DG | Dilatations Fugen |  |  | 09.7.2026 - 12:20 | Daniel Santiago |  |  | Balkon -OG-DG -Dilatat..._MaP-32_26-07-09.jpg | Balkon -OG-DG -Dilatat..._MaP-32_detail_26-07-09.jpg |  | - |  | PCB | PCB: Nicht eingestuft
MaP-33 | Einzelprobe | VM-1 | Verputz | Wand |  | Fassade | EG-DG | Fassade |  |  | 08.7.2026 - 18:43 | Daniel Santiago |  |  | Fassade -EG-DG-Fassade _MaP-33_26-07-08.jpg | Fassade -EG-DG-Fassade _MaP-33_detail_26-07-08.jpg |  | - |  | Asbest | Asbest: Nicht eingestuft
VB-1 | Visueller Befund | VM-13 | Faserzement | Elektrotableau |  | Keller | UG | Elektrotableau |  |  | 08.7.2026 - 15:34 | Daniel Santiago |  |  | Keller-UG-Elektro..._VB-1_26-07-08.jpg | Keller-UG-Elektro..._VB-1_detail_26-07-08.jpg | 1 | Stück |  | Asbest | Asbest: Bestätigt | 80 | % | 0 | % | 0.8 | Stück
VB-2 | Visueller Befund | VM-14 | LAP | Brandschutzplatte |  | Sauna | UG | Brandschutzplatte |  |  | 08.7.2026 - 15:36 | Daniel Santiago |  |  | Sauna -UG-Brandsc..._VB-2_26-07-08.jpg | Sauna -UG-Brandsc..._VB-2_detail_26-07-08.jpg | 3 | Stück |  | Asbest | Asbest: Bestätigt
VB-3 | Visueller Befund | VM-15 | Flachdichtung | Öltank |  | Tankraum | UG | Öltank |  |  | 08.7.2026 - 15:57 | Daniel Santiago |  |  | Tankraum -UG-Öltank _VB-3_26-07-08.jpg | Tankraum -UG-Öltank _VB-3_detail_26-07-08.jpg |  | - |  | Asbest | Asbest: Bestätigt
VB-4 | Visueller Befund | VM-17 | Asbest Schnur | Cheminée |  | Wohnzimmer | EG | Cheminée |  |  | 08.7.2026 - 17:21 | Daniel Santiago |  |  | Wohnzimmer -EG-Cheminée _VB-4_26-07-08.jpg | Wohnzimmer -EG-Cheminée _VB-4_detail_26-07-08.jpg |  | - |  | Asbest | Asbest: Ungeklärt
VB-5 | Visueller Befund | VM-19 | Flachdichtung | Heizkörper |  | Gesamtes Haus | EG-DG | Heizkörper |  |  | 08.7.2026 - 18:31 | Daniel Santiago |  |  | Gesamtes Haus -EG-DG-Heizkör..._VB-5_26-07-08.jpg | Gesamtes Haus -EG-DG-Heizkör..._VB-5_detail_26-07-08.jpg | 12 | Stück |  | Asbest | Asbest: Ungeklärt | 20 | % | 0 | % | 2.4 | Stück