## Report
Bezeichnung Befund | Art | Verdachtsmoment | Material | Zugehöriges Bauteil | Farbe | Gebäude/Bereich | Stockwerk/Ebene | Raum/Teilbereich | Bemerkung Probe/Befund | Bemerkung Verdachtsmoment | Erfassungszeitpunkt | Probenehmer | Überblick | Detail | Dateiname Überblick | Dateiname Detail | Menge | Einheit | Mischprobe | Verdacht | Einstufung | Angenommene Trefferwahrscheinlichkeit | Einheit | Aussagesicherheit | Einheit | Risikomenge | Einheit | Begründung | Ergebnis Analytik | Bewertung | Aufgabe | Referenzkarte | X-Koordinate | Y-Koordinate
MaP-1 | Einzelprobe | VM-1 | Fehsterkitt | Fenster |  | Gartenhaus | EG | Fensterflügel |  |  | 06.7.2026 - 13:17 | Claudio Tavella |  |  | Gartenhaus -EG -Fenster..._MaP-1_26-07-06.jpg | Gartenhaus -EG -Fenster..._MaP-1_detail_26-07-06.jpg | 5 | Stück |  | Asbest | Asbest: Widerlegt
MaP-2 | Einzelprobe | VM-2 | Putz | Wand |  | Cheminée | EG | Wand |  |  | 06.7.2026 - 13:22 | Claudio Tavella |  |  | Cheminée -EG -Wand _MaP-2_26-07-06.jpg | Cheminée -EG -Wand _MaP-2_detail_26-07-06.jpg |  | - |  | Asbest | Asbest: Widerlegt
MaP-3 | Einzelprobe | VM-2 | Putz | Wand |  | Gartenhaus | EG | Sockel |  |  | 06.7.2026 - 13:24 | Claudio Tavella |  |  | Gartenhaus -EG -Sockel _MaP-3_26-07-06.jpg | Gartenhaus -EG -Sockel _MaP-3_detail_26-07-06.jpg |  | - |  | Asbest | Asbest: Widerlegt
VB-1 | Visueller Befund | VM-3 | Faserzement | Unterdach |  | Gartenhaus | DG | Unterdach |  |  | 06.7.2026 - 13:26 | Claudio Tavella |  |  | Gartenhaus -DG -Unterdach _VB-1_26-07-06.jpg | Gartenhaus -DG -Unterdach _VB-1_detail_26-07-06.jpg |  | - |  | Asbest | Asbest: Widerlegt