## Report
Bezeichnung Befund | Art | Verdachtsmoment | Material | Zugehöriges Bauteil | Farbe | Gebäude/Bereich | Stockwerk/Ebene | Raum/Teilbereich | Bemerkung Probe/Befund | Bemerkung Verdachtsmoment | Erfassungszeitpunkt | Probenehmer | Überblick | Detail | Dateiname Überblick | Dateiname Detail | Menge | Einheit | Mischprobe | Verdacht | Einstufung | Angenommene Trefferwahrscheinlichkeit | Einheit | Aussagesicherheit | Einheit | Risikomenge | Einheit | Begründung | Ergebnis Analytik | Bewertung | Aufgabe | Referenzkarte | X-Koordinate | Y-Koordinate
MaP-1 | Einzelprobe | VM-1 | Putz | Decke |  | Garage | UG | Decke |  |  | 08.7.2026 - 12:44 | Claudio Tavella |  |  | Garage -UG -Decke _MaP-1_26-07-08.jpg | Garage -UG -Decke _MaP-1_detail_26-07-08.jpg |  | - |  | Asbest | Asbest: Widerlegt
MaP-2 | Einzelprobe | VM-2 | Klebstoffe | Boden |  | Gesamtes Haus | UG -EG | Boden |  |  | 08.7.2026 - 12:46 | Claudio Tavella |  |  | Gesamtes Haus -UG -EG-Boden _MaP-2_26-07-08.jpg | Gesamtes Haus -UG -EG-Boden _MaP-2_detail_26-07-08.jpg |  | - |  | Asbest | Asbest: Widerlegt
MaP-3 | Einzelprobe | VM-3 | Putz | Wand |  | Garage | UG | Wand |  |  | 08.7.2026 - 12:46 | Claudio Tavella |  |  | Garage -UG -Wand _MaP-3_26-07-08.jpg | Garage -UG -Wand _MaP-3_detail_26-07-08.jpg |  | - |  | Asbest | Asbest: Widerlegt
MaP-4 | Einzelprobe | VM-4 | Plattenkleber | Boden |  | Garage | UG | Boden |  |  | 08.7.2026 - 12:47 | Claudio Tavella |  |  | Garage -UG -Boden _MaP-4_26-07-08.jpg | Garage -UG -Boden _MaP-4_detail_26-07-08.jpg |  | - |  | Asbest | Asbest: Widerlegt
MaP-5 | Einzelprobe | VM-5 | Plattenkleber | Sockel |  | Garage | UG | Sockel |  |  | 08.7.2026 - 12:48 | Claudio Tavella |  |  | Garage -UG -Sockel _MaP-5_26-07-08.jpg | Garage -UG -Sockel _MaP-5_detail_26-07-08.jpg |  | - |  | Asbest | Asbest: Widerlegt
MaP-6 | Einzelprobe | VM-6 | Plattenkleber | Wand |  | Garage | UG | Wand |  |  | 08.7.2026 - 12:50 | Claudio Tavella |  |  | Garage -UG -Wand _MaP-6_26-07-08.jpg | Garage -UG -Wand _MaP-6_detail_26-07-08.jpg |  | - |  | Asbest | Asbest: Widerlegt
MaP-7 | Einzelprobe | VM-3 | Putz | Wand |  | Treppenhaus/ Gang / Waschküche | UG- EG | Wand |  |  | 08.7.2026 - 12:58 | Claudio Tavella |  |  | Treppenhaus- Gang...-UG- EG -Wand _MaP-7_26-07-08.jpg | Treppenhaus- Gang...-UG- EG -Wand _MaP-7_detail_26-07-08.jpg |  | - |  | Asbest | Asbest: Widerlegt
MaP-8 | Einzelprobe | VM-1 | Putz | Decke |  | Treppenhaus/ Gang / Waschküche | UG- EG |  |  |  | 08.7.2026 - 12:59 | Claudio Tavella |  |  | Treppenhaus- Gang...-UG- EG-_MaP-8_26-07-08.jpg | Treppenhaus- Gang...-UG- EG-_MaP-8_detail_26-07-08.jpg |  | - |  | Asbest | Asbest: Widerlegt
MaP-9 | Einzelprobe | VM-4 | Plattenkleber | Boden |  | Waschküche | UG | Boden |  |  | 08.7.2026 - 13:02 | Claudio Tavella |  |  | Waschküche -UG -Boden _MaP-9_26-07-08.jpg | Waschküche -UG -Boden _MaP-9_detail_26-07-08.jpg |  | - |  | Asbest | Asbest: Widerlegt
MaP-10 | Einzelprobe | VM-1 | Putz | Decke |  | Dusche | UG | Decke |  |  | 08.7.2026 - 13:06 | Claudio Tavella |  |  | Dusche -UG -Decke _MaP-10_26-07-08.jpg | Dusche -UG -Decke _MaP-10_detail_26-07-08.jpg |  | - |  | Asbest | Asbest: Widerlegt
MaP-11 | Einzelprobe | VM-4 | Plattenkleber | Boden |  | Dusche | UG | Boden |  |  | 08.7.2026 - 13:06 | Claudio Tavella |  |  | Dusche -UG -Boden_MaP-11_26-07-08.jpg | Dusche -UG -Boden_MaP-11_detail_26-07-08.jpg |  | - |  | Asbest | Asbest: Widerlegt
MaP-12 | Einzelprobe | VM-6 | Plattenkleber | Wand |  | Dusche | UG | Wand |  |  | 08.7.2026 - 13:07 | Claudio Tavella |  |  | Dusche -UG -Wand _MaP-12_26-07-08.jpg | Dusche -UG -Wand _MaP-12_detail_26-07-08.jpg |  | - |  | Asbest | Asbest: Widerlegt
MaP-13 | Einzelprobe | VM-3 | Putz | Wand |  | Schlafzimmer | EG | Wand |  |  | 08.7.2026 - 13:14 | Claudio Tavella |  |  | Schlafzimmer -EG -Wand _MaP-13_26-07-08.jpg | Schlafzimmer -EG -Wand _MaP-13_detail_26-07-08.jpg |  | - |  | Asbest | Asbest: Widerlegt
MaP-14 | Einzelprobe | VM-1 | Putz | Decke |  | Schlafzimmer | EG | Decke |  |  | 08.7.2026 - 13:15 | Claudio Tavella |  |  | Schlafzimmer -EG -Decke _MaP-14_26-07-08.jpg | Schlafzimmer -EG -Decke _MaP-14_detail_26-07-08.jpg |  | - |  | Asbest | Asbest: Widerlegt
MaP-15 | Einzelprobe | VM-4 | Plattenkleber | Boden |  | Bad | EG | Boden |  |  | 08.7.2026 - 13:21 | Claudio Tavella |  |  | Bad -EG -Boden _MaP-15_26-07-08.jpg | Bad -EG -Boden _MaP-15_detail_26-07-08.jpg |  | - |  | Asbest | Asbest: Widerlegt
MaP-16 | Einzelprobe | VM-6 | Plattenkleber | Wand |  | Bad | EG | Wand |  |  | 08.7.2026 - 13:22 | Claudio Tavella |  |  | Bad -EG -Wand _MaP-16_26-07-08.jpg | Bad -EG -Wand _MaP-16_detail_26-07-08.jpg |  | - |  | Asbest | Asbest: Widerlegt
MaP-17 | Einzelprobe | VM-6 | Plattenkleber | Wand |  | WC | EG | Wand |  |  | 08.7.2026 - 13:24 | Claudio Tavella |  |  | WC -EG -Wand _MaP-17_26-07-08.jpg | WC -EG -Wand _MaP-17_detail_26-07-08.jpg |  | - |  | Asbest | Asbest: Widerlegt
MaP-18 | Einzelprobe | VM-4 | Plattenkleber | Boden |  | WC | EG | Boden |  |  | 08.7.2026 - 13:25 | Claudio Tavella |  |  | WC -EG -Boden _MaP-18_26-07-08.jpg | WC -EG -Boden _MaP-18_detail_26-07-08.jpg |  | - |  | Asbest | Asbest: Widerlegt
MaP-19 | Einzelprobe | VM-6 | Plattenkleber | Wand |  | Küche | EG | Wand |  |  | 08.7.2026 - 13:35 | Claudio Tavella |  |  | Küche -EG -Wand _MaP-19_26-07-08.jpg | Küche -EG -Wand _MaP-19_detail_26-07-08.jpg |  | - |  | Asbest | Asbest: Widerlegt
MaP-20 | Einzelprobe | VM-4 | Plattenkleber | Boden |  | Küche / Eingang | EG | Boden |  |  | 08.7.2026 - 13:35 | Claudio Tavella |  |  | Küche - Eingang -EG -Boden _MaP-20_26-07-08.jpg | Küche - Eingang -EG -Boden _MaP-20_detail_26-07-08.jpg |  | - |  | Asbest | Asbest: Widerlegt
MaP-21 | Einzelprobe | VM-6 | Plattenkleber | Wand |  | Cheminée | EG | Wand |  |  | 08.7.2026 - 13:42 | Claudio Tavella |  |  | Cheminée -EG -Wand _MaP-21_26-07-08.jpg | Cheminée -EG -Wand _MaP-21_detail_26-07-08.jpg |  | - |  | Asbest | Asbest: Widerlegt
MaP-22 | Einzelprobe | VM-4 | Plattenkleber | Boden |  | Cheminée | EG | Boden |  |  | 08.7.2026 - 13:42 | Claudio Tavella |  |  | Cheminée -EG -Boden _MaP-22_26-07-08.jpg | Cheminée -EG -Boden _MaP-22_detail_26-07-08.jpg |  | - |  | Asbest | Asbest: Widerlegt
MaP-23 | Einzelprobe | VM-1 | Putz | Decke |  | Wohnzimmer / Küche | EG | Decke |  |  | 08.7.2026 - 13:49 | Claudio Tavella |  |  | Wohnzimmer - Küche -EG -Decke _MaP-23_26-07-08.jpg | Wohnzimmer - Küche -EG -Decke _MaP-23_detail_26-07-08.jpg |  | - |  | Asbest | Asbest: Widerlegt
MaP-24 | Einzelprobe | VM-8 | Faserzement | Dach / Wand |  | Dach / Wand | DG | Dach / Wand |  |  | 08.7.2026 - 13:53 | Claudio Tavella |  |  | Dach - Wand -DG -Dach - ..._MaP-24_26-07-08.jpg | Dach - Wand -DG -Dach - ..._MaP-24_detail_26-07-08.jpg |  | - |  | Asbest | Asbest: Bestätigt
MaP-25 | Einzelprobe | VM-3 | Putz | Wand |  | Fassade | UG - DG | Wand |  |  | 08.7.2026 - 13:54 | Claudio Tavella |  |  | Fassade -UG - DG -Wand _MaP-25_26-07-08.jpg | Fassade -UG - DG -Wand _MaP-25_detail_26-07-08.jpg |  | - |  | Asbest | Asbest: Widerlegt
VB-1 | Visueller Befund | VM-7 | Asbestschnüre | Cheminée |  | Cheminée | EG | Asbestschnüre |  |  | 08.7.2026 - 13:43 | Claudio Tavella |  |  | Cheminée -EG -Asbests..._VB-1_26-07-08.jpg | Cheminée -EG -Asbests..._VB-1_detail_26-07-08.jpg |  | - |  | Asbest | Asbest: Bestätigt
VB-2 | Visueller Befund | VM-9 | Faserzement | Unterdach |  | Estrich | DG | Unterdach |  |  | 08.7.2026 - 13:57 | Claudio Tavella |  |  | Estrich -DG -Unterdach _VB-2_26-07-08.jpg | Estrich -DG -Unterdach _VB-2_detail_26-07-08.jpg |  | - |  | Asbest | Asbest: Widerlegt