## Report
Bezeichnung Befund | Art | Verdachtsmoment | Material | Zugehöriges Bauteil | Farbe | Gebäude/Bereich | Stockwerk/Ebene | Raum/Teilbereich | Bemerkung Probe/Befund | Bemerkung Verdachtsmoment | Erfassungszeitpunkt | Probenehmer | Überblick | Detail | Dateiname Überblick | Dateiname Detail | Menge | Einheit | Mischprobe | Verdacht | Einstufung | Angenommene Trefferwahrscheinlichkeit | Einheit | Aussagesicherheit | Einheit | Risikomenge | Einheit | Begründung | Ergebnis Analytik | Bewertung | Aufgabe | Referenzkarte | X-Koordinate | Y-Koordinate
MaP-1 | Einzelprobe | VM-27 | Fliesenkleber | Boden |  | Küche | 1.OG |  |  |  | 07.7.2026 - 10:15 | Pascal Kallen |  |  | Küche -1.OG-_MaP-1_26-07-07.jpg | Küche -1.OG-_MaP-1_detail_26-07-07.jpg |  | - |  | Asbest | Asbest: Widerlegt
MaP-2 | Einzelprobe | VM-2 | Fliesenkleber | Sockel |  | Küche | 1.OG |  |  |  | 07.7.2026 - 10:16 | Pascal Kallen |  |  | Küche -1.OG-_MaP-2_26-07-07.jpg | Küche -1.OG-_MaP-2_detail_26-07-07.jpg |  | - |  | Asbest | Asbest: Widerlegt
MaP-3 | Einzelprobe | VM-3 | Fliesenkleber | Wand |  | Küche | 1.OG |  |  |  | 07.7.2026 - 10:16 | Pascal Kallen |  |  | Küche -1.OG-_MaP-3_26-07-07.jpg | Küche -1.OG-_MaP-3_detail_26-07-07.jpg |  | - |  | Asbest | Asbest: Widerlegt
MaP-4 | Einzelprobe | VM-4 | Verputz | Wand |  | Küche | 1.OG |  |  |  | 07.7.2026 - 10:17 | Pascal Kallen |  |  | Küche -1.OG-_MaP-4_26-07-07.jpg | Küche -1.OG-_MaP-4_detail_26-07-07.jpg |  | - |  | Asbest | Asbest: Widerlegt
MaP-5 | Einzelprobe | VM-5 | Verputz | Decke |  | Küche | 1.OG |  |  |  | 07.7.2026 - 10:17 | Pascal Kallen |  |  | Küche -1.OG-_MaP-5_26-07-07.jpg | Küche -1.OG-_MaP-5_detail_26-07-07.jpg |  | - |  | Asbest | Asbest: Widerlegt
MaP-6 | Einzelprobe | VM-1 | Fliesenkleber | Boden |  | Bad/WC | 1.OG |  |  |  | 07.7.2026 - 10:18 | Pascal Kallen |  |  | Bad-WC-1.OG-_MaP-6_26-07-07.jpg | Bad-WC-1.OG-_MaP-6_detail_26-07-07.jpg |  | - |  | Asbest | Asbest: Widerlegt
MaP-7 | Einzelprobe | VM-2 | Fliesenkleber | Sockel |  | Bad/WC | 1.OG |  |  |  | 07.7.2026 - 10:25 | Pascal Kallen |  |  | Bad-WC-1.OG-_MaP-7_26-07-07.jpg | Bad-WC-1.OG-_MaP-7_detail_26-07-07.jpg |  | - |  | Asbest | Asbest: Widerlegt
MaP-8 | Einzelprobe | VM-3 | Fliesenkleber | Wand |  | Bad/WC | 1.OG |  |  |  | 07.7.2026 - 10:26 | Pascal Kallen |  |  | Bad-WC-1.OG-_MaP-8_26-07-07.jpg | Bad-WC-1.OG-_MaP-8_detail_26-07-07.jpg |  | - |  | Asbest | Asbest: Widerlegt
MaP-9 | Einzelprobe | VM-4 | Verputz | Wand |  | Bad/WC | 1.OG |  |  |  | 07.7.2026 - 10:26 | Pascal Kallen |  |  | Bad-WC-1.OG-_MaP-9_26-07-07.jpg | Bad-WC-1.OG-_MaP-9_detail_26-07-07.jpg |  | - |  | Asbest | Asbest: Widerlegt
MaP-10 | Einzelprobe | VM-5 | Verputz | Decke |  | Bad/WC | 1.OG |  |  |  | 07.7.2026 - 10:27 | Pascal Kallen |  |  | Bad-WC-1.OG-_MaP-10_26-07-07.jpg | Bad-WC-1.OG-_MaP-10_detail_26-07-07.jpg |  | - |  | Asbest | Asbest: Widerlegt
MaP-11 | Einzelprobe | VM-4 | Verputz | Wand |  | Wohnbereich | 1.OG |  |  |  | 07.7.2026 - 10:28 | Pascal Kallen |  |  | Wohnbereich -1.OG-_MaP-11_26-07-07.jpg | Wohnbereich -1.OG-_MaP-11_detail_26-07-07.jpg |  | - |  | Asbest | Asbest: Widerlegt
MaP-12 | Einzelprobe | VM-5 | Verputz | Decke |  | Wohnbereich | 1.OG |  |  |  | 07.7.2026 - 10:29 | Pascal Kallen |  |  | Wohnbereich -1.OG-_MaP-12_26-07-07.jpg | Wohnbereich -1.OG-_MaP-12_detail_26-07-07.jpg |  | - |  | Asbest | Asbest: Widerlegt
MaP-13 | Einzelprobe | VM-3 | Fliesenkleber | Wand |  | Küche | 2.OG |  |  |  | 07.7.2026 - 10:43 | Pascal Kallen |  |  | Küche -2.OG-_MaP-13_26-07-07.jpg | Küche -2.OG-_MaP-13_detail_26-07-07.jpg |  | - |  | Asbest | Asbest: Widerlegt
MaP-14 | Einzelprobe | VM-4 | Verputz | Wand |  | Küche | 2.OG |  |  |  | 07.7.2026 - 10:44 | Pascal Kallen |  |  | Küche -2.OG-_MaP-14_26-07-07.jpg | Küche -2.OG-_MaP-14_detail_26-07-07.jpg |  | - |  | Asbest | Asbest: Widerlegt
MaP-15 | Einzelprobe | VM-5 | Verputz | Decke |  | Küche | 2.OG |  |  |  | 07.7.2026 - 10:45 | Pascal Kallen |  |  | Küche -2.OG-_MaP-15_26-07-07.jpg | Küche -2.OG-_MaP-15_detail_26-07-07.jpg |  | - |  | Asbest | Asbest: Widerlegt
MaP-16 | Einzelprobe | VM-1 | Fliesenkleber | Boden |  | Bad | 2.OG |  |  |  | 07.7.2026 - 10:45 | Pascal Kallen |  |  | Bad-2.OG-_MaP-16_26-07-07.jpg | Bad-2.OG-_MaP-16_detail_26-07-07.jpg |  | - |  | Asbest | Asbest: Widerlegt
MaP-17 | Einzelprobe | VM-16 | Verputz | Sockel |  | Bad | 2.OG |  |  |  | 07.7.2026 - 10:46 | Pascal Kallen |  |  | Bad-2.OG-_MaP-17_26-07-07.jpg | Bad-2.OG-_MaP-17_detail_26-07-07.jpg |  | - |  | Asbest | Asbest: Widerlegt
MaP-18 | Einzelprobe | VM-3 | Fliesenkleber | Wand |  | Bad | 2.OG |  |  |  | 07.7.2026 - 10:47 | Pascal Kallen |  |  | Bad-2.OG-_MaP-18_26-07-07.jpg | Bad-2.OG-_MaP-18_detail_26-07-07.jpg |  | - |  | Asbest | Asbest: Widerlegt
MaP-19 | Einzelprobe | VM-4 | Verputz | Wand |  | Bad | 2.OG |  |  |  | 07.7.2026 - 10:47 | Pascal Kallen |  |  | Bad-2.OG-_MaP-19_26-07-07.jpg | Bad-2.OG-_MaP-19_detail_26-07-07.jpg |  | - |  | Asbest | Asbest: Widerlegt
MaP-20 | Einzelprobe | VM-5 | Verputz | Decke |  | Bad | 2.OG |  |  |  | 07.7.2026 - 10:48 | Pascal Kallen |  |  | Bad-2.OG-_MaP-20_26-07-07.jpg | Bad-2.OG-_MaP-20_detail_26-07-07.jpg |  | - |  | Asbest | Asbest: Widerlegt
MaP-21 | Einzelprobe | VM-5 | Verputz | Decke |  | Wohnbereich | 2.OG |  |  |  | 07.7.2026 - 10:49 | Pascal Kallen |  |  | Wohnbereich -2.OG-_MaP-21_26-07-07.jpg | Wohnbereich -2.OG-_MaP-21_detail_26-07-07.jpg |  | - |  | Asbest | Asbest: Widerlegt
MaP-22 | Einzelprobe | VM-5 | Verputz | Decke |  | Wohnbereich | 2.OG |  |  |  | 07.7.2026 - 10:49 | Pascal Kallen |  |  | Wohnbereich -2.OG-_MaP-22_26-07-07.jpg | Wohnbereich -2.OG-_MaP-22_detail_26-07-07.jpg |  | - |  | Asbest | Asbest: Widerlegt
MaP-23 | Einzelprobe | VM-1 | Fliesenkleber | Boden |  | Treppenhaus | UG-2.OG |  |  |  | 07.7.2026 - 10:58 | Pascal Kallen |  |  | Treppenhaus -UG-2.OG-_MaP-23_26-07-07.jpg | Treppenhaus -UG-2.OG-_MaP-23_detail_26-07-07.jpg |  | - |  | Asbest | Asbest: Widerlegt
MaP-24 | Einzelprobe | VM-2 | Fliesenkleber | Sockel |  | Treppenhaus | UG-2.OG |  |  |  | 07.7.2026 - 10:59 | Pascal Kallen |  |  | Treppenhaus -UG-2.OG-_MaP-24_26-07-07.jpg | Treppenhaus -UG-2.OG-_MaP-24_detail_26-07-07.jpg |  | - |  | Asbest | Asbest: Widerlegt
MaP-25 | Einzelprobe | VM-8 | spezielle Anstrich-, Beschichtungsstoffe | Boden |  | Kellergeschoss | UG |  |  |  | 07.7.2026 - 11:05 | Pascal Kallen |  |  | Kellergeschoss-UG-_MaP-25_26-07-07.jpg | Kellergeschoss-UG-_MaP-25_detail_26-07-07.jpg |  | - |  | PCB | PCB: Widerlegt
MaP-26 | Einzelprobe | VM-1 | Fliesenkleber | Boden |  | Küche | EG |  |  |  | 07.7.2026 - 11:11 | Pascal Kallen |  |  | Küche-EG-_MaP-26_26-07-07.jpg | Küche-EG-_MaP-26_detail_26-07-07.jpg |  | - |  | Asbest | Asbest: Widerlegt
MaP-27 | Einzelprobe | VM-2 | Fliesenkleber | Sockel |  | Küche | EG |  |  |  | 07.7.2026 - 11:12 | Pascal Kallen |  |  | Küche-EG-_MaP-27_26-07-07.jpg | Küche-EG-_MaP-27_detail_26-07-07.jpg |  | - |  | Asbest | Asbest: Widerlegt
MaP-28 | Einzelprobe | VM-3 | Fliesenkleber | Wand |  | Küche | EG |  |  |  | 07.7.2026 - 11:14 | Pascal Kallen |  |  | Küche-EG-_MaP-28_26-07-07.jpg | Küche-EG-_MaP-28_detail_26-07-07.jpg |  | - |  | Asbest | Asbest: Widerlegt
MaP-29 | Einzelprobe | VM-4 | Verputz | Wand |  | Küche und Wohnbereich | EG |  |  |  | 07.7.2026 - 11:18 | Pascal Kallen |  |  | Küche und Wohnber...-EG-_MaP-29_26-07-07.jpg | Küche und Wohnber...-EG-_MaP-29_detail_26-07-07.jpg |  | - |  | Asbest | Asbest: Widerlegt
MaP-30 | Einzelprobe | VM-17 | Verputz | Fassade |  | Fassade | EG-DG |  |  |  | 07.7.2026 - 11:19 | Pascal Kallen |  |  | Fassade -EG-DG-_MaP-30_26-07-07.jpg | Fassade -EG-DG-_MaP-30_detail_26-07-07.jpg |  | - |  | Asbest | Asbest: Widerlegt
MaP-31 | Einzelprobe | VM-27 | Fliesenkleber | Boden |  | Eingang | EG |  |  |  | 07.7.2026 - 11:27 | Pascal Kallen |  |  | Eingang -EG-_MaP-31_26-07-07.jpg | Eingang -EG-_MaP-31_detail_26-07-07.jpg |  | - |  | Asbest | Asbest: Widerlegt
VB-4 | Einzelprobe | VM-29 | Einbau neueren Datums | Bodenaufbau |  | Stockwerk | 2.OG |  |  |  | 07.7.2026 - 10:38 | Pascal Kallen |  |  | Stockwerk-2.OG-_VB-4_26-07-07.jpg | Stockwerk-2.OG-_VB-4_detail_26-07-07.jpg |  | - |  | Asbest | Asbest: Widerlegt
VB-1 | Visueller Befund | VM-29 | Einbau neueren Datums | Bodenaufbau |  | Wohnbereich | 1.OG |  |  |  | 07.7.2026 - 10:31 | Pascal Kallen |  |  | Wohnbereich -1.OG-_VB-1_26-07-07.jpg | Wohnbereich -1.OG-_VB-1_detail_26-07-07.jpg |  | - |  | Asbest | Asbest: Widerlegt
VB-2 | Visueller Befund | VM-9 | Faserzement | Elektrotableau |  | Wohnbereich | 1.OG |  |  |  | 07.7.2026 - 10:33 | Pascal Kallen |  |  | Wohnbereich -1.OG-_VB-2_26-07-07.jpg | Wohnbereich -1.OG-_VB-2_detail_26-07-07.jpg |  | - |  | Asbest | Asbest: Bestätigt
VB-3 | Visueller Befund | VM-9 | Faserzement | Elektrotableau |  | Treppenhaus | 2.OG |  |  |  | 07.7.2026 - 10:36 | Pascal Kallen |  |  | Treppenhaus -2.OG-_VB-3_26-07-07.jpg | Treppenhaus -2.OG-_VB-3_detail_26-07-07.jpg |  | - |  | Asbest | Asbest: Bestätigt
VB-5 | Visueller Befund | VM-14 | Anschlagkitt | Fensterrahmen |  | gesamtes Gebäude | UG-DG |  |  |  | 07.7.2026 - 10:50 | Pascal Kallen |  |  | gesamtes Gebäude-UG-DG-_VB-5_26-07-07.jpg | gesamtes Gebäude-UG-DG-_VB-5_detail_26-07-07.jpg |  | - |  | Asbest | Asbest: Widerlegt
VB-6 | Visueller Befund | VM-30 | behandeltes Holz | Konstruktions-und Verkleidungsholz |  | Dachstock | DG |  |  |  | 07.7.2026 - 10:51 | Pascal Kallen |  |  | Dachstock-DG-_VB-6_26-07-07.jpg | Dachstock-DG-_VB-6_detail_26-07-07.jpg |  | - |  | Asbest Holzschutzmittel | Asbest: Widerlegt Holzschutzmittel: Bestätigt
VB-7 | Visueller Befund | VM-13 | Fensterkitt | Fenster |  | Kellergeschoss | UG |  |  |  | 07.7.2026 - 11:02 | Pascal Kallen |  |  | Kellergeschoss-UG-_VB-7_26-07-07.jpg | Kellergeschoss-UG-_VB-7_detail_26-07-07.jpg |  | - |  | Asbest | Asbest: Bestätigt
VB-8 | Visueller Befund | VM-31 | Rohranschlüsse | Abzug |  | Heizraum | UG |  |  |  | 07.7.2026 - 11:06 | Pascal Kallen |  |  | Heizraum-UG-_VB-8_26-07-07.jpg | Heizraum-UG-_VB-8_detail_26-07-07.jpg |  | - |  | Asbest | Asbest: Widerlegt
VB-9 | Visueller Befund | VM-32 | Faserzement | Fallrohr |  | wahrscheinlich ganzes Haus | DG-UG |  |  |  | 07.7.2026 - 11:09 | Pascal Kallen |  |  | wahrscheinlich ga...-DG-UG-_VB-9_26-07-07.jpg | wahrscheinlich ga...-DG-UG-_VB-9_detail_26-07-07.jpg |  | - |  | Asbest | Asbest: Bestätigt
VB-10 | Visueller Befund | VM-29 | Einbau neueren Datums | Bodenaufbau |  | Wohnbereich | EG |  |  |  | 07.7.2026 - 11:22 | Pascal Kallen |  |  | Wohnbereich -EG-_VB-10_26-07-07.jpg | Wohnbereich -EG-_VB-10_detail_26-07-07.jpg |  | - |  | Asbest | Asbest: Widerlegt
VB-11 | Visueller Befund | VM-19 | Faserzement | Dach |  | Vordach | UG |  |  |  | 07.7.2026 - 11:24 | Pascal Kallen |  |  | Vordach-UG-_VB-11_26-07-07.jpg | Vordach-UG-_VB-11_detail_26-07-07.jpg | 6 | m² |  | Asbest | Asbest: Bestätigt | 80 | % | 0 | % | 4.8 | m²