## Report
Bezeichnung Befund | Art | Verdachtsmoment | Material | Zugehöriges Bauteil | Farbe | Gebäude/Bereich | Stockwerk/Ebene | Raum/Teilbereich | Bemerkung Probe/Befund | Bemerkung Verdachtsmoment | Erfassungszeitpunkt | Probenehmer | Überblick | Detail | Dateiname Überblick | Dateiname Detail | Menge | Einheit | Mischprobe | Verdacht | Einstufung | Angenommene Trefferwahrscheinlichkeit | Einheit | Aussagesicherheit | Einheit | Risikomenge | Einheit | Begründung | Ergebnis Analytik | Bewertung | Aufgabe | Referenzkarte | X-Koordinate | Y-Koordinate
MaP-1 | Einzelprobe | VM-3 | Plattenkleber | Wand |  | Küche | 1. OG links | Wand |  |  | 14.7.2026 - 13:10 | Claudio Tavella |  |  | Küche -1. OG l...-Wand _MaP-1_26-07-14.jpg | Küche -1. OG l...-Wand _MaP-1_detail_26-07-14.jpg |  | - |  | Asbest | Asbest: Nicht eingestuft
MaP-2 | Einzelprobe | VM-1 | Putz | Wand |  | Küche | 1. OG links | Wand |  |  | 14.7.2026 - 13:11 | Claudio Tavella |  |  | Küche -1. OG l...-Wand _MaP-2_26-07-14.jpg | Küche -1. OG l...-Wand _MaP-2_detail_26-07-14.jpg |  | - |  | Asbest | Asbest: Nicht eingestuft
MaP-3 | Einzelprobe | VM-4 | Plattenkleber | Boden |  | Küche | 1. OG links | Boden |  |  | 14.7.2026 - 13:12 | Claudio Tavella |  |  | Küche -1. OG l...-Boden _MaP-3_26-07-14.jpg | Küche -1. OG l...-Boden _MaP-3_detail_26-07-14.jpg |  | - |  | Asbest | Asbest: Nicht eingestuft
MaP-4 | Einzelprobe | VM-2 | Putz | Decke |  | Küche | 1. OG links | Decke |  |  | 14.7.2026 - 13:12 | Claudio Tavella |  |  | Küche -1. OG l...-Decke _MaP-4_26-07-14.jpg | Küche -1. OG l...-Decke _MaP-4_detail_26-07-14.jpg |  | - |  | Asbest | Asbest: Nicht eingestuft
MaP-5 | Einzelprobe | VM-3 | Plattenkleber | Wand |  | WC | 1. OG links | Wand |  |  | 14.7.2026 - 13:16 | Claudio Tavella |  |  | WC -1. OG l...-Wand _MaP-5_26-07-14.jpg | WC -1. OG l...-Wand _MaP-5_detail_26-07-14.jpg |  | - |  | Asbest | Asbest: Nicht eingestuft
MaP-6 | Einzelprobe | VM-4 | Plattenkleber | Boden |  | Gang | 1. OG links | Boden |  |  | 14.7.2026 - 13:21 | Claudio Tavella |  |  | Gang -1. OG l...-Boden _MaP-6_26-07-14.jpg | Gang -1. OG l...-Boden _MaP-6_detail_26-07-14.jpg |  | - |  | Asbest | Asbest: Nicht eingestuft
MaP-7 | Einzelprobe | VM-5 | Plattenkleber | Sockel |  | Gang | 1. OG links | Sockel |  |  | 14.7.2026 - 13:31 | Claudio Tavella |  |  | Gang -1. OG l...-Sockel _MaP-7_26-07-14.jpg | Gang -1. OG l...-Sockel _MaP-7_detail_26-07-14.jpg |  | - |  | Asbest | Asbest: Nicht eingestuft
MaP-8 | Einzelprobe | VM-1 | Putz | Wand |  | Gang / Wohnzimmer | 1. OG links | Wand |  |  | 14.7.2026 - 13:32 | Claudio Tavella |  |  | Gang - Wohnzimmer -1. OG l...-Wand _MaP-8_26-07-14.jpg | Gang - Wohnzimmer -1. OG l...-Wand _MaP-8_detail_26-07-14.jpg |  | - |  | Asbest | Asbest: Nicht eingestuft
MaP-9 | Einzelprobe | VM-2 | Putz | Decke |  | Gang / Wohnzimmer / Schlafzimmer | 1. OG links | Decke |  |  | 14.7.2026 - 13:36 | Claudio Tavella |  |  | Gang - Wohnzimmer...-1. OG l...-Decke _MaP-9_26-07-14.jpg | Gang - Wohnzimmer...-1. OG l...-Decke _MaP-9_detail_26-07-14.jpg |  | - |  | Asbest | Asbest: Nicht eingestuft
MaP-10 | Einzelprobe | VM-1 | Putz | Wand |  | Schlafzimmer | 1, OG links | Wand |  |  | 14.7.2026 - 13:39 | Claudio Tavella |  |  | Schlafzimmer -1, OG l...-Wand _MaP-10_26-07-14.jpg | Schlafzimmer -1, OG l...-Wand _MaP-10_detail_26-07-14.jpg |  | - |  | Asbest | Asbest: Nicht eingestuft
MaP-11 | Einzelprobe | VM-6 | Klebstoffe | Boden |  | gesamte Wohnung | 1. OG links | Boden |  |  | 14.7.2026 - 13:42 | Claudio Tavella |  |  | gesamte Wohnung -1. OG l...-Boden _MaP-11_26-07-14.jpg | gesamte Wohnung -1. OG l...-Boden _MaP-11_detail_26-07-14.jpg |  | - |  | Asbest | Asbest: Nicht eingestuft
MaP-12 | Einzelprobe | VM-3 | Plattenkleber | Wand |  | Bad | 1. OG links | Wand |  |  | 14.7.2026 - 13:50 | Claudio Tavella |  |  | Bad -1. OG l...-Wand _MaP-12_26-07-14.jpg | Bad -1. OG l...-Wand _MaP-12_detail_26-07-14.jpg |  | - |  | Asbest | Asbest: Nicht eingestuft
MaP-13 | Einzelprobe | VM-1 | Putz | Wand |  | Bad | 1. OG links | Wand |  |  | 14.7.2026 - 13:50 | Claudio Tavella |  |  | Bad -1. OG l...-Wand _MaP-13_26-07-14.jpg | Bad -1. OG l...-Wand _MaP-13_detail_26-07-14.jpg |  | - |  | Asbest | Asbest: Nicht eingestuft
MaP-14 | Einzelprobe | VM-2 | Putz | Decke |  | Bad | 1. OG links | Decke |  |  | 14.7.2026 - 13:51 | Claudio Tavella |  |  | Bad -1. OG l...-Decke _MaP-14_26-07-14.jpg | Bad -1. OG l...-Decke _MaP-14_detail_26-07-14.jpg |  | - |  | Asbest | Asbest: Nicht eingestuft
MaP-15 | Einzelprobe | VM-4 | Plattenkleber | Boden |  | Bad | 1. OG links | Boden |  |  | 14.7.2026 - 13:53 | Claudio Tavella |  |  | Bad -1. OG l...-Boden _MaP-15_26-07-14.jpg | Bad -1. OG l...-Boden _MaP-15_detail_26-07-14.jpg |  | - |  | Asbest | Asbest: Nicht eingestuft