## Report
Bezeichnung Befund | Art | Verdachtsmoment | Material | Zugehöriges Bauteil | Farbe | Gebäude/Bereich | Stockwerk/Ebene | Raum/Teilbereich | Bemerkung Probe/Befund | Bemerkung Verdachtsmoment | Erfassungszeitpunkt | Probenehmer | Überblick | Detail | Dateiname Überblick | Dateiname Detail | Menge | Einheit | Mischprobe | Verdacht | Einstufung | Angenommene Trefferwahrscheinlichkeit | Einheit | Aussagesicherheit | Einheit | Risikomenge | Einheit | Begründung | Ergebnis Analytik | Bewertung | Aufgabe | Referenzkarte | X-Koordinate | Y-Koordinate
MaP-1 | Einzelprobe | VM-1 | Cushion Vinyl | Boden |  | Bad / WC | OG | Boden |  |  | 09.7.2026 - 08:51 | Claudio Tavella |  |  | Bad - WC -OG -Boden _MaP-1_26-07-09.jpg | Bad - WC -OG -Boden _MaP-1_detail_26-07-09.jpg |  | - |  | Asbest | Asbest: Widerlegt | [10 empty] | OG | 182.7269 | 564.7804
MaP-2 | Einzelprobe | VM-2 | Plattenkleber | Wand |  | Bad / WC | OG | Wand |  |  | 09.7.2026 - 08:53 | Claudio Tavella |  |  | Bad - WC -OG -Wand _MaP-2_26-07-09.jpg | Bad - WC -OG -Wand _MaP-2_detail_26-07-09.jpg |  | - |  | Asbest | Asbest: Bestätigt | [10 empty] | OG | 99.8834 | 453.0182
MaP-3 | Einzelprobe | VM-3 | Putz | Wand |  | Bad / WC | OG | Wand |  |  | 09.7.2026 - 08:53 | Claudio Tavella |  |  | Bad - WC -OG -Wand _MaP-3_26-07-09.jpg | Bad - WC -OG -Wand _MaP-3_detail_26-07-09.jpg |  | - |  | Asbest | Asbest: Widerlegt | [10 empty] | OG | 138.3331 | 419.6257
MaP-4 | Einzelprobe | VM-4 | Putz | Decke |  | Bad / WC | OG | Decke |  |  | 09.7.2026 - 08:59 | Claudio Tavella |  |  | Bad - WC -OG -Decke _MaP-4_26-07-09.jpg | Bad - WC -OG -Decke _MaP-4_detail_26-07-09.jpg |  | - |  | Asbest | Asbest: Widerlegt | [10 empty] | OG | 134.1967 | 458.9833
MaP-5 | Einzelprobe | VM-3 | Putz | Wand |  | Schlafzimmer | OG | Wand |  |  | 09.7.2026 - 09:11 | Claudio Tavella |  |  | Schlafzimmer -OG -Wand _MaP-5_26-07-09.jpg | Schlafzimmer -OG -Wand _MaP-5_detail_26-07-09.jpg |  | - |  | Asbest | Asbest: Widerlegt | [10 empty] | OG | 98.9488 | 664.3777
MaP-6 | Einzelprobe | VM-4 | Putz | Decke |  | Schlafzimmer | OG | Decke |  |  | 09.7.2026 - 09:12 | Claudio Tavella |  |  | Schlafzimmer -OG -Decke _MaP-6_26-07-09.jpg | Schlafzimmer -OG -Decke _MaP-6_detail_26-07-09.jpg |  | - |  | Asbest | Asbest: Widerlegt | [10 empty] | OG | 201.0833 | 649.06
MaP-7 | Einzelprobe | VM-4 | Putz | Decke |  | Treppenhaus / Gang | OG- UG | Decke |  |  | 09.7.2026 - 09:25 | Claudio Tavella |  |  | Treppenhaus - Gang-OG- UG-Decke _MaP-7_26-07-09.jpg | Treppenhaus - Gang-OG- UG-Decke _MaP-7_detail_26-07-09.jpg |  | - |  | Asbest | Asbest: Widerlegt | [10 empty] | OG | 245.11 | 494.5433
MaP-8 | Einzelprobe | VM-3 | Putz | Wand |  | Treppenhaus / Gang | OG- UG | Wand |  |  | 09.7.2026 - 09:26 | Claudio Tavella |  |  | Treppenhaus - Gang-OG- UG-Wand _MaP-8_26-07-09.jpg | Treppenhaus - Gang-OG- UG-Wand _MaP-8_detail_26-07-09.jpg |  | - |  | Asbest | Asbest: Widerlegt | [10 empty] | OG | 266.2767 | 420.46
MaP-9 | Einzelprobe | VM-1 | Cushion Vinyl | Boden |  | Küche / WC | EG | Boden |  |  | 09.7.2026 - 09:29 | Claudio Tavella |  |  | Küche - WC -EG -Boden _MaP-9_26-07-09.jpg | Küche - WC -EG -Boden _MaP-9_detail_26-07-09.jpg |  | - |  | Asbest | Asbest: Widerlegt | [10 empty] | EG | 166.83 | 587.275
MaP-10 | Einzelprobe | VM-2 | Plattenkleber | Wand |  | WC | EG | Wand |  |  | 09.7.2026 - 09:31 | Claudio Tavella |  |  | WC -EG -Wand _MaP-10_26-07-09.jpg | WC -EG -Wand _MaP-10_detail_26-07-09.jpg |  | - |  | Asbest | Asbest: Bestätigt | [10 empty] | EG | 131.97 | 492.655
MaP-11 | Einzelprobe | VM-3 | Putz | Wand |  | WC | EG | Wand |  |  | 09.7.2026 - 09:32 | Claudio Tavella |  |  | WC -EG -Wand _MaP-11_26-07-09.jpg | WC -EG -Wand _MaP-11_detail_26-07-09.jpg |  | - |  | Asbest | Asbest: Widerlegt | [10 empty] | EG | 162.68 | 443.27
MaP-12 | Einzelprobe | VM-4 | Putz | Decke |  | WC | EG | Decke |  |  | 09.7.2026 - 09:34 | Claudio Tavella |  |  | WC -EG -Decke _MaP-12_26-07-09.jpg | WC -EG -Decke _MaP-12_detail_26-07-09.jpg |  | - |  | Asbest | Asbest: Widerlegt | [10 empty] | EG | 135.29 | 464.85
MaP-13 | Einzelprobe | VM-2 | Plattenkleber | Wand |  | Küche | EG | Wand |  |  | 09.7.2026 - 09:36 | Claudio Tavella |  |  | Küche -EG -Wand _MaP-13_26-07-09.jpg | Küche -EG -Wand _MaP-13_detail_26-07-09.jpg |  | - |  | Asbest | Asbest: Bestätigt | [10 empty] | EG | 93.5145 | 586.3592
MaP-14 | Einzelprobe | VM-3 | Putz | Wand |  | gesamtes Geschoss | EG | Wand |  |  | 09.7.2026 - 09:42 | Claudio Tavella |  |  | gesamtes Geschoss -EG -Wand _MaP-14_26-07-09.jpg | gesamtes Geschoss -EG -Wand _MaP-14_detail_26-07-09.jpg |  | - |  | Asbest | Asbest: Widerlegt | [10 empty] | EG | 197.54 | 434.14
MaP-15 | Einzelprobe | VM-4 | Putz | Decke |  | gesamtes Geschoss | EG | Decke |  |  | 09.7.2026 - 09:43 | Claudio Tavella |  |  | gesamtes Geschoss -EG -Decke _MaP-15_26-07-09.jpg | gesamtes Geschoss -EG -Decke _MaP-15_detail_26-07-09.jpg |  | - |  | Asbest | Asbest: Widerlegt | [10 empty] | EG | 222.44 | 486.43
MaP-16 | Einzelprobe | VM-2 | Plattenkleber | Wand |  | Wohnzimmer | EG | Cheminée |  |  | 09.7.2026 - 09:48 | Claudio Tavella |  |  | Wohnzimmer -EG -Cheminée _MaP-16_26-07-09.jpg | Wohnzimmer -EG -Cheminée _MaP-16_detail_26-07-09.jpg |  | - |  | Asbest | Asbest: Bestätigt | [10 empty] | EG | 156.455 | 423.765
MaP-17 | Einzelprobe | VM-8 | Klebstoffe | Boden |  | gesamtes Haus | OG-UG | Boden |  |  | 09.7.2026 - 10:04 | Claudio Tavella |  |  | gesamtes Haus -OG-UG-Boden _MaP-17_26-07-09.jpg | gesamtes Haus -OG-UG-Boden _MaP-17_detail_26-07-09.jpg |  | - |  | Asbest | Asbest: Widerlegt | [10 empty] | UG | 222.7253 | 403.8453
MaP-18 | Einzelprobe | VM-1 | Cushion Vinyl | Boden |  | Hobbyraum | UG | Boden |  |  | 09.7.2026 - 10:05 | Claudio Tavella |  |  | Hobbyraum -UG -Boden _MaP-18_26-07-09.jpg | Hobbyraum -UG -Boden _MaP-18_detail_26-07-09.jpg |  | - |  | Asbest | Asbest: Widerlegt | [10 empty] | UG | 229.95 | 578.0225
MaP-19 | Einzelprobe | VM-9 | Floorflex | Boden |  | Dusche | UG | Boden |  |  | 09.7.2026 - 10:07 | Claudio Tavella |  |  | Dusche -UG-Boden _MaP-19_26-07-09.jpg | Dusche -UG-Boden _MaP-19_detail_26-07-09.jpg |  | - |  | Asbest | Asbest: Bestätigt | [10 empty] | UG | 130.7308 | 521.3867
MaP-20 | Einzelprobe | VM-10 | Cushion Vinyl | Wand |  | Dusche | UG | Wand |  |  | 09.7.2026 - 10:09 | Claudio Tavella |  |  | Dusche -UG-Wand _MaP-20_26-07-09.jpg | Dusche -UG-Wand _MaP-20_detail_26-07-09.jpg |  | - |  | Asbest | Asbest: Bestätigt | [10 empty] | UG | 170.7592 | 568.6542
MaP-21 | Einzelprobe | VM-2 | Plattenkleber | Wand |  | Dusche | UG | Wand |  |  | 09.7.2026 - 10:12 | Claudio Tavella |  |  | Dusche -UG-Wand _MaP-21_26-07-09.jpg | Dusche -UG-Wand _MaP-21_detail_26-07-09.jpg |  | - |  | Asbest | Asbest: Bestätigt | [10 empty] | UG | 184.8117 | 531.1808
VB-1 | Visueller Befund | VM-5 | Abdichtungsbahn | Dach |  | Flachdach | DG | Dach |  |  | 09.7.2026 - 09:06 | Claudio Tavella |  |  | Flachdach -DG-Dach _VB-1_26-07-09.jpg | Flachdach -DG-Dach _VB-1_detail_26-07-09.jpg |  | - |  | Asbest | Asbest: Ungeklärt | [10 empty] | OG | 209.55 | 416.65
VB-2 | Visueller Befund | VM-6 | Faserzement | Fallrohr |  | gesamtes Haus | DG-UG | Fallrohr |  |  | 09.7.2026 - 09:21 | Claudio Tavella |  |  | gesamtes Haus -DG-UG-Fallrohr _VB-2_26-07-09.jpg | gesamtes Haus -DG-UG-Fallrohr _VB-2_detail_26-07-09.jpg |  | - |  | Asbest | Asbest: Widerlegt | [10 empty] | UG | 127.5397 | 494.4348
VB-3 | Visueller Befund | VM-7 | Faserzement | Cheminée |  | Wohnzimmer | EG | Cheminée |  |  | 09.7.2026 - 09:27 | Claudio Tavella |  |  | Wohnzimmer -EG -Cheminée _VB-3_26-07-09.jpg | Wohnzimmer -EG -Cheminée _VB-3_detail_26-07-09.jpg |  | - |  | Asbest | Asbest: Ungeklärt | [10 empty] | EG | 118.2034 | 421.4121