## Report
Bezeichnung Befund | Art | Verdachtsmoment | Material | Zugehöriges Bauteil | Farbe | Gebäude/Bereich | Stockwerk/Ebene | Raum/Teilbereich | Bemerkung Probe/Befund | Bemerkung Verdachtsmoment | Erfassungszeitpunkt | Probenehmer | Überblick | Detail | Dateiname Überblick | Dateiname Detail | Menge | Einheit | Mischprobe | Verdacht | Einstufung | Angenommene Trefferwahrscheinlichkeit | Einheit | Aussagesicherheit | Einheit | Risikomenge | Einheit | Begründung | Ergebnis Analytik | Bewertung | Aufgabe | Referenzkarte | X-Koordinate | Y-Koordinate
MaP-1 | Einzelprobe | VM-7 | Cushion Vinyl | Boden |  | Dusche | DG | Boden |  |  | 13.7.2026 - 08:54 | Claudio Tavella |  |  | Dusche -DG-Boden _MaP-1_26-07-13.jpg | Dusche -DG-Boden _MaP-1_detail_26-07-13.jpg |  | - |  | Asbest | Asbest: Widerlegt
MaP-2 | Einzelprobe | VM-1 | Putz | Wand |  | Dusche | DG | Wand |  |  | 13.7.2026 - 08:55 | Claudio Tavella |  |  | Dusche -DG-Wand _MaP-2_26-07-13.jpg | Dusche -DG-Wand _MaP-2_detail_26-07-13.jpg |  | - |  | Asbest | Asbest: Widerlegt
MaP-3 | Einzelprobe | VM-2 | Putz | Decke |  | Schlafzimmer | DG | Decke |  |  | 13.7.2026 - 08:59 | Claudio Tavella |  |  | Schlafzimmer -DG -Decke _MaP-3_26-07-13.jpg | Schlafzimmer -DG -Decke _MaP-3_detail_26-07-13.jpg |  | - |  | Asbest | Asbest: Widerlegt
MaP-4 | Einzelprobe | VM-1 | Putz | Wand |  | Treppenhaus / Gang | DG-UG | Wand |  |  | 13.7.2026 - 09:04 | Claudio Tavella |  |  | Treppenhaus - Gang -DG-UG -Wand _MaP-4_26-07-13.jpg | Treppenhaus - Gang -DG-UG -Wand _MaP-4_detail_26-07-13.jpg |  | - |  | Asbest | Asbest: Widerlegt
MaP-5 | Einzelprobe | VM-2 | Putz | Decke |  | Treppenhaus / Gang | DG-UG | Decke |  |  | 13.7.2026 - 09:04 | Claudio Tavella |  |  | Treppenhaus - Gang -DG-UG -Decke _MaP-5_26-07-13.jpg | Treppenhaus - Gang -DG-UG -Decke _MaP-5_detail_26-07-13.jpg |  | - |  | Asbest | Asbest: Widerlegt
MaP-6 | Einzelprobe | VM-8 | Klebstoffe | Boden |  | Treppenhaus / Gang | DG-OG | Boden |  |  | 13.7.2026 - 09:11 | Claudio Tavella |  |  | Treppenhaus - Gang -DG-OG-Boden _MaP-6_26-07-13.jpg | Treppenhaus - Gang -DG-OG-Boden _MaP-6_detail_26-07-13.jpg |  | - |  | Asbest | Asbest: Widerlegt
MaP-7 | Einzelprobe | VM-7 | Cushion Vinyl | Boden |  | WC | OG | Boden |  |  | 13.7.2026 - 09:18 | Claudio Tavella |  |  | WC -OG -Boden _MaP-7_26-07-13.jpg | WC -OG -Boden _MaP-7_detail_26-07-13.jpg |  | - |  | Asbest | Asbest: Widerlegt
MaP-8 | Einzelprobe | VM-1 | Putz | Wand |  | WC | OG | Wand |  |  | 13.7.2026 - 09:19 | Claudio Tavella |  |  | WC-OG -Wand _MaP-8_26-07-13.jpg | WC-OG -Wand _MaP-8_detail_26-07-13.jpg |  | - |  | Asbest | Asbest: Widerlegt
MaP-9 | Einzelprobe | VM-2 | Putz | Decke |  | WC | OG | Decke |  |  | 13.7.2026 - 09:19 | Claudio Tavella |  |  | WC-OG -Decke _MaP-9_26-07-13.jpg | WC-OG -Decke _MaP-9_detail_26-07-13.jpg |  | - |  | Asbest | Asbest: Widerlegt
MaP-10 | Einzelprobe | VM-7 | Cushion Vinyl | Boden |  | Bad | OG | Boden |  |  | 13.7.2026 - 09:25 | Claudio Tavella |  |  | Bad -OG -Boden _MaP-10_26-07-13.jpg | Bad -OG -Boden _MaP-10_detail_26-07-13.jpg |  | - |  | Asbest | Asbest: Widerlegt
MaP-11 | Einzelprobe | VM-1 | Putz | Wand |  | Wohnzimmer | OG | Wand |  |  | 13.7.2026 - 09:26 | Claudio Tavella |  |  | Wohnzimmer -OG -Wand _MaP-11_26-07-13.jpg | Wohnzimmer -OG -Wand _MaP-11_detail_26-07-13.jpg |  | - |  | Asbest | Asbest: Widerlegt
MaP-12 | Einzelprobe | VM-2 | Putz | Decke |  | Wohnzimmer | OG | Decke |  |  | 13.7.2026 - 09:31 | Claudio Tavella |  |  | Wohnzimmer -OG -Decke _MaP-12_26-07-13.jpg | Wohnzimmer -OG -Decke _MaP-12_detail_26-07-13.jpg |  | - |  | Asbest | Asbest: Widerlegt
MaP-13 | Einzelprobe | VM-7 | Cushion Vinyl | Boden |  | Treppenhaus / Gang | EG | Boden |  |  | 13.7.2026 - 09:41 | Claudio Tavella |  |  | Treppenhaus - Gang -EG -Boden _MaP-13_26-07-13.jpg | Treppenhaus - Gang -EG -Boden _MaP-13_detail_26-07-13.jpg |  | - |  | Asbest | Asbest: Widerlegt
MaP-14 | Einzelprobe | VM-7 | Cushion Vinyl | Boden |  | Küche / WC | EG | Boden |  |  | 13.7.2026 - 09:44 | Claudio Tavella |  |  | Küche - WC -EG -Boden _MaP-14_26-07-13.jpg | Küche - WC -EG -Boden _MaP-14_detail_26-07-13.jpg |  | - |  | Asbest | Asbest: Widerlegt
MaP-15 | Einzelprobe | VM-1 | Putz | Wand |  | Küche / WC | EG | Wand |  |  | 13.7.2026 - 09:45 | Claudio Tavella |  |  | Küche - WC -EG -Wand _MaP-15_26-07-13.jpg | Küche - WC -EG -Wand _MaP-15_detail_26-07-13.jpg |  | - |  | Asbest | Asbest: Widerlegt
MaP-16 | Einzelprobe | VM-2 | Putz | Decke |  | Küche / WC | EG | Decke |  |  | 13.7.2026 - 09:46 | Claudio Tavella |  |  | Küche - WC -EG -Decke _MaP-16_26-07-13.jpg | Küche - WC -EG -Decke _MaP-16_detail_26-07-13.jpg |  | - |  | Asbest | Asbest: Widerlegt
MaP-17 | Einzelprobe | VM-4 | Plattenkleber | Wand |  | Küche | EG | Wand |  |  | 13.7.2026 - 09:47 | Claudio Tavella |  |  | Küche -EG -Wand _MaP-17_26-07-13.jpg | Küche -EG -Wand _MaP-17_detail_26-07-13.jpg |  | - |  | Asbest | Asbest: Widerlegt
MaP-18 | Einzelprobe | VM-3 | Plattenkleber | Boden |  | Reduit / WC | EG | Boden |  |  | 13.7.2026 - 09:53 | Claudio Tavella |  |  | Reduit - WC -EG -Boden _MaP-18_26-07-13.jpg | Reduit - WC -EG -Boden _MaP-18_detail_26-07-13.jpg |  | - |  | Asbest | Asbest: Widerlegt
MaP-19 | Einzelprobe | VM-11 | Plattenkleber | Sockel |  | Reduit / WC | EG | Sockel |  |  | 13.7.2026 - 09:54 | Claudio Tavella |  |  | Reduit - WC -EG -Sockel _MaP-19_26-07-13.jpg | Reduit - WC -EG -Sockel _MaP-19_detail_26-07-13.jpg |  | - |  | Asbest | Asbest: Widerlegt
MaP-20 | Einzelprobe | VM-12 | Faserzement | Decke |  | Wohnzimmer | EG | Decke |  |  | 13.7.2026 - 09:58 | Claudio Tavella |  |  | Wohnzimmer -EG -Decke _MaP-20_26-07-13.jpg | Wohnzimmer -EG -Decke _MaP-20_detail_26-07-13.jpg |  | - |  | Asbest | Asbest: Bestätigt
MaP-21 | Einzelprobe | VM-1 | Putz | Wand |  | Waschküche / Heizraum | UG | Wand |  |  | 13.7.2026 - 10:06 | Claudio Tavella |  |  | Waschküche - Heiz...-UG -Wand _MaP-21_26-07-13.jpg | Waschküche - Heiz...-UG -Wand _MaP-21_detail_26-07-13.jpg |  | - |  | Asbest | Asbest: Widerlegt
MaP-22 | Einzelprobe | VM-2 | Putz | Decke |  | Waschküche / Heizraum | UG | Decke |  |  | 13.7.2026 - 10:07 | Claudio Tavella |  |  | Waschküche - Heiz...-UG -Decke _MaP-22_26-07-13.jpg | Waschküche - Heiz...-UG -Decke _MaP-22_detail_26-07-13.jpg |  | - |  | Asbest | Asbest: Widerlegt
MaP-23 | Einzelprobe | VM-1 | Putz | Wand |  | Fassade | EG - OG | Wand |  |  | 13.7.2026 - 10:09 | Claudio Tavella |  |  | Fassade -EG - OG -Wand _MaP-23_26-07-13.jpg | Fassade -EG - OG -Wand _MaP-23_detail_26-07-13.jpg |  | - |  | Asbest | Asbest: Widerlegt
VB-1 | Visueller Befund | VM-5 | Faserzement | Unterdach |  | Estrich | DG | Unterdach |  |  | 13.7.2026 - 08:46 | Claudio Tavella |  |  | Estrich -DG -Unterdach _VB-1_26-07-13.jpg | Estrich -DG -Unterdach _VB-1_detail_26-07-13.jpg |  | - |  | Asbest | Asbest: Widerlegt
VB-2 | Visueller Befund | VM-6 | Faserzement | Fallrohr |  | gesamtes Haus | DG | Fallrohr |  |  | 13.7.2026 - 08:49 | Claudio Tavella |  |  | gesamtes Haus -DG-Fallrohr _VB-2_26-07-13.jpg | gesamtes Haus -DG-Fallrohr _VB-2_detail_26-07-13.jpg |  | - |  | Asbest | Asbest: Widerlegt
VB-3 | Visueller Befund | VM-9 | Plattenkleber | Wand |  | Bad | OG | Wand |  |  | 13.7.2026 - 09:26 | Claudio Tavella |  |  | Bad -OG -Wand _VB-3_26-07-13.jpg | Bad -OG -Wand _VB-3_detail_26-07-13.jpg |  | - |  | Asbest | Asbest: Widerlegt
VB-4 | Visueller Befund | VM-13 | Faserzement | Elektrotableau |  | Gang | UG | Elektrotableau |  |  | 13.7.2026 - 10:02 | Claudio Tavella |  |  | Gang -UG -Elektro..._VB-4_26-07-13.jpg | Gang -UG -Elektro..._VB-4_detail_26-07-13.jpg |  | - |  | Asbest | Asbest: Bestätigt