## Report
Bezeichnung Befund | Art | Verdachtsmoment | Material | Zugehöriges Bauteil | Farbe | Gebäude/Bereich | Stockwerk/Ebene | Raum/Teilbereich | Bemerkung Probe/Befund | Bemerkung Verdachtsmoment | Erfassungszeitpunkt | Probenehmer | Überblick | Detail | Dateiname Überblick | Dateiname Detail | Menge | Einheit | Mischprobe | Verdacht | Einstufung | Angenommene Trefferwahrscheinlichkeit | Einheit | Aussagesicherheit | Einheit | Risikomenge | Einheit | Begründung | Ergebnis Analytik | Bewertung | Aufgabe | Referenzkarte | X-Koordinate | Y-Koordinate
MaP-1 | Einzelprobe | VM-1 | Putz | Wand |  | Sockel | EG | Wand |  |  | 10.7.2026 - 13:16 | Claudio Tavella |  |  | Sockel -EG -Wand _MaP-1_26-07-10.jpg | Sockel -EG -Wand _MaP-1_detail_26-07-10.jpg |  | - |  | Asbest | Asbest: Widerlegt
MaP-2 | Einzelprobe | VM-2 | Faserzement | Wand |  | Fassade | OG | Wand |  |  | 10.7.2026 - 14:05 | Claudio Tavella |  |  | Fassade -OG-Wand _MaP-2_26-07-10.jpg | Fassade -OG-Wand _MaP-2_detail_26-07-10.jpg |  | - |  | Asbest | Asbest: Widerlegt
MaP-3 | Einzelprobe | VM-1 | Putz | Wand |  | Wohnzimner / Schlafzimmer | EG | Wand |  |  | 10.7.2026 - 14:09 | Claudio Tavella |  |  | Wohnzimner - Schl...-EG -Wand _MaP-3_26-07-10.jpg | Wohnzimner - Schl...-EG -Wand _MaP-3_detail_26-07-10.jpg |  | - |  | Asbest | Asbest: Widerlegt
MaP-4 | Einzelprobe | VM-4 | Plattenkleber | Boden |  | Sitzplatz | OG | Boden |  |  | 10.7.2026 - 14:15 | Claudio Tavella |  |  | Sitzplatz -OG -Boden _MaP-4_26-07-10.jpg | Sitzplatz -OG -Boden _MaP-4_detail_26-07-10.jpg |  | - |  | Asbest | Asbest: Widerlegt
MaP-5 | Einzelprobe | VM-5 | Plattenkleber | Wand |  | Küche | OG | Wand |  |  | 10.7.2026 - 14:21 | Claudio Tavella |  |  | Küche -OG -Wand _MaP-5_26-07-10.jpg | Küche -OG -Wand _MaP-5_detail_26-07-10.jpg |  | - |  | Asbest | Asbest: Widerlegt
MaP-6 | Einzelprobe | VM-6 | Plattenkleber | Boden |  | Küche | OG | Boden |  |  | 10.7.2026 - 14:22 | Claudio Tavella |  |  | Küche -OG -Boden _MaP-6_26-07-10.jpg | Küche -OG -Boden _MaP-6_detail_26-07-10.jpg |  | - |  | Asbest | Asbest: Widerlegt
MaP-7 | Einzelprobe | VM-7 | Putz | Decke |  | Küche | OG | Decke |  |  | 10.7.2026 - 14:23 | Claudio Tavella |  |  | Küche -OG -Decke _MaP-7_26-07-10.jpg | Küche -OG -Decke _MaP-7_detail_26-07-10.jpg |  | - |  | Asbest | Asbest: Widerlegt
MaP-8 | Einzelprobe | VM-5 | Plattenkleber | Wand |  | Dusche | OG | Wand |  |  | 10.7.2026 - 14:26 | Claudio Tavella |  |  | Dusche -OG -Wand _MaP-8_26-07-10.jpg | Dusche -OG -Wand _MaP-8_detail_26-07-10.jpg |  | - |  | Asbest | Asbest: Widerlegt
MaP-9 | Einzelprobe | VM-4 | Plattenkleber | Boden |  | Dusche | OG | Boden |  |  | 10.7.2026 - 14:27 | Claudio Tavella |  |  | Dusche -OG -Boden _MaP-9_26-07-10.jpg | Dusche -OG -Boden _MaP-9_detail_26-07-10.jpg |  | - |  | Asbest | Asbest: Widerlegt
MaP-10 | Einzelprobe | VM-8 | Cushion Vinyl | Boden |  | Treppenhaus / Dachzimmer | EG- DG | Boden |  |  | 10.7.2026 - 14:30 | Claudio Tavella |  |  | Treppenhaus - Dac...-EG- DG -Boden _MaP-10_26-07-10.jpg | Treppenhaus - Dac...-EG- DG -Boden _MaP-10_detail_26-07-10.jpg |  | - |  | Asbest | Asbest: Widerlegt
MaP-11 | Einzelprobe | VM-10 | Plattenkleber | Wand / Boden |  | Keller | EG | Wand / Boden |  |  | 10.7.2026 - 14:40 | Claudio Tavella |  |  | Keller -EG-Wand - ..._MaP-11_26-07-10.jpg | Keller -EG-Wand - ..._MaP-11_detail_26-07-10.jpg |  | - |  | Asbest | Asbest: Widerlegt
VB-1 | Visueller Befund | VM-3 | Plattenkleber | Wand / Boden |  | Bad / Küche | EG | Wand / Boden |  |  | 10.7.2026 - 14:11 | Claudio Tavella |  |  | Bad - Küche -EG -Wand - ..._VB-1_26-07-10.jpg | Bad - Küche -EG -Wand - ..._VB-1_detail_26-07-10.jpg |  | - |  | Asbest | Asbest: Widerlegt
VB-2 | Visueller Befund | VM-9 | Faserzement | Unterdach |  | Estrich | DG | Unterdach |  |  | 10.7.2026 - 14:32 | Claudio Tavella |  |  | Estrich -DG -Unterdach _VB-2_26-07-10.jpg | Estrich -DG -Unterdach _VB-2_detail_26-07-10.jpg |  | - |  | Asbest | Asbest: Widerlegt