## Report
Bezeichnung Befund | Art | Verdachtsmoment | Material | Zugehöriges Bauteil | Farbe | Gebäude/Bereich | Stockwerk/Ebene | Raum/Teilbereich | Bemerkung Probe/Befund | Bemerkung Verdachtsmoment | Erfassungszeitpunkt | Probenehmer | Überblick | Detail | Dateiname Überblick | Dateiname Detail | Menge | Einheit | Mischprobe | Verdacht | Einstufung | Angenommene Trefferwahrscheinlichkeit | Einheit | Aussagesicherheit | Einheit | Risikomenge | Einheit | Begründung | Ergebnis Analytik | Bewertung | Aufgabe | Referenzkarte | X-Koordinate | Y-Koordinate
MaP-1 | Einzelprobe | VM-2 | Floorflex | Boden |  | gesamter Keller / Treppenhaus | UG -EG | Boden |  |  | 20.7.2026 - 13:46 | Claudio Tavella |  |  | gesamter Keller -...-UG -EG-Boden _MaP-1_26-07-20.jpg | gesamter Keller -...-UG -EG-Boden _MaP-1_detail_26-07-20.jpg |  | - |  | Asbest | Asbest: Bestätigt
MaP-2 | Einzelprobe | VM-5 | technisches Textil | Rohrummantellung |  | gesamter Keller | UG | Rohrummantellung |  |  | 20.7.2026 - 13:57 | Claudio Tavella |  |  | gesamter Keller -UG-Rohrumm..._MaP-2_26-07-20.jpg | gesamter Keller -UG-Rohrumm..._MaP-2_detail_26-07-20.jpg |  | - |  | Asbest | Asbest: Widerlegt
MaP-3 | Einzelprobe | VM-6 | Putz | Wand |  | Treppenhaus / Gang | UG-DG | Wand |  |  | 20.7.2026 - 14:03 | Claudio Tavella |  |  | Treppenhaus - Gang -UG-DG-Wand _MaP-3_26-07-20.jpg | Treppenhaus - Gang -UG-DG-Wand _MaP-3_detail_26-07-20.jpg |  | - |  | Asbest | Asbest: Widerlegt
MaP-4 | Einzelprobe | VM-7 | Putz | Decke |  | Treppenhaus / Gang | UG-DG | Decke |  |  | 20.7.2026 - 14:04 | Claudio Tavella |  |  | Treppenhaus - Gang -UG-DG-Decke _MaP-4_26-07-20.jpg | Treppenhaus - Gang -UG-DG-Decke _MaP-4_detail_26-07-20.jpg |  | - |  | Asbest | Asbest: Widerlegt
MaP-5 | Einzelprobe | VM-9 | Plattenkleber | Boden |  | Eingang / Waschküche | EG | Boden |  |  | 20.7.2026 - 14:17 | Claudio Tavella |  |  | Eingang - Waschkü...-EG -Boden _MaP-5_26-07-20.jpg | Eingang - Waschkü...-EG -Boden _MaP-5_detail_26-07-20.jpg |  | - |  | Asbest | Asbest: Widerlegt
MaP-6 | Einzelprobe | VM-13 | Putz | Wand |  | Eingang / Waschküche | EG | Wand |  |  | 20.7.2026 - 14:17 | Claudio Tavella |  |  | Eingang - Waschkü...-EG -Wand _MaP-6_26-07-20.jpg | Eingang - Waschkü...-EG -Wand _MaP-6_detail_26-07-20.jpg |  | - |  | Asbest | Asbest: Bestätigt
MaP-7 | Einzelprobe | VM-14 | Putz | Decke |  | Eingang / Waschküche | EG | Decke |  |  | 20.7.2026 - 14:18 | Claudio Tavella |  |  | Eingang - Waschkü...-EG -Decke _MaP-7_26-07-20.jpg | Eingang - Waschkü...-EG -Decke _MaP-7_detail_26-07-20.jpg |  | - |  | Asbest | Asbest: Bestätigt
MaP-8 | Einzelprobe | VM-10 | Klebstoffe | Boden |  | Esszimmer | EG | Boden |  |  | 20.7.2026 - 14:25 | Claudio Tavella |  |  | Esszimmer -EG -Boden _MaP-8_26-07-20.jpg | Esszimmer -EG -Boden _MaP-8_detail_26-07-20.jpg |  | - |  | Asbest | Asbest: Widerlegt
MaP-9 | Einzelprobe | VM-6 | Putz | Wand |  | Esszimmer | EG | Wand |  |  | 20.7.2026 - 14:26 | Claudio Tavella |  |  | Esszimmer -EG -Wand _MaP-9_26-07-20.jpg | Esszimmer -EG -Wand _MaP-9_detail_26-07-20.jpg |  | - |  | Asbest | Asbest: Widerlegt
MaP-10 | Einzelprobe | VM-7 | Putz | Decke |  | Esszimmer | EG | Decke |  |  | 20.7.2026 - 14:27 | Claudio Tavella |  |  | Esszimmer -EG -Decke _MaP-10_26-07-20.jpg | Esszimmer -EG -Decke _MaP-10_detail_26-07-20.jpg |  | - |  | Asbest | Asbest: Widerlegt
MaP-11 | Einzelprobe | VM-11 | Plattenkleber | Wand |  | Kachelofen | EG | Wand |  |  | 20.7.2026 - 14:29 | Claudio Tavella |  |  | Kachelofen -EG -Wand _MaP-11_26-07-20.jpg | Kachelofen -EG -Wand _MaP-11_detail_26-07-20.jpg |  | - |  | Asbest | Asbest: Widerlegt
MaP-12 | Einzelprobe | VM-9 | Plattenkleber | Boden |  | Gang | EG | Boden |  |  | 20.7.2026 - 14:36 | Claudio Tavella |  |  | Gang -EG -Boden _MaP-12_26-07-20.jpg | Gang -EG -Boden _MaP-12_detail_26-07-20.jpg |  | - |  | Asbest | Asbest: Widerlegt
MaP-13 | Einzelprobe | VM-11 | Plattenkleber | Wand |  | Dusche | EG | Wand |  |  | 20.7.2026 - 14:40 | Claudio Tavella |  |  | Dusche -EG -Wand _MaP-13_26-07-20.jpg | Dusche -EG -Wand _MaP-13_detail_26-07-20.jpg |  | - |  | Asbest | Asbest: Widerlegt
MaP-14 | Einzelprobe | VM-9 | Plattenkleber | Boden |  | Dusche | EG | Boden |  |  | 20.7.2026 - 14:43 | Claudio Tavella |  |  | Dusche -EG -Boden _MaP-14_26-07-20.jpg | Dusche -EG -Boden _MaP-14_detail_26-07-20.jpg |  | - |  | Asbest | Asbest: Widerlegt
MaP-15 | Einzelprobe | VM-11 | Plattenkleber | Wand |  | Bad | OG | Wand |  |  | 20.7.2026 - 14:51 | Claudio Tavella |  |  | Bad -OG -Wand _MaP-15_26-07-20.jpg | Bad -OG -Wand _MaP-15_detail_26-07-20.jpg |  | - |  | Asbest | Asbest: Widerlegt
MaP-16 | Einzelprobe | VM-9 | Plattenkleber | Boden |  | Bad | OG | Boden |  |  | 20.7.2026 - 14:52 | Claudio Tavella |  |  | Bad -OG -Boden _MaP-16_26-07-20.jpg | Bad -OG -Boden _MaP-16_detail_26-07-20.jpg |  | - |  | Asbest | Asbest: Widerlegt
MaP-17 | Einzelprobe | VM-7 | Putz | Decke |  | Bad | OG | Decke |  |  | 20.7.2026 - 14:52 | Claudio Tavella |  |  | Bad -OG -Decke _MaP-17_26-07-20.jpg | Bad -OG -Decke _MaP-17_detail_26-07-20.jpg |  | - |  | Asbest | Asbest: Widerlegt
MaP-18 | Einzelprobe | VM-6 | Putz | Wand |  | Schlafzimmer | OG | Wand |  |  | 20.7.2026 - 14:56 | Claudio Tavella |  |  | Schlafzimmer -OG -Wand _MaP-18_26-07-20.jpg | Schlafzimmer -OG -Wand _MaP-18_detail_26-07-20.jpg |  | - |  | Asbest | Asbest: Widerlegt
MaP-19 | Einzelprobe | VM-7 | Putz | Decke |  | Schlafzimmer | OG | Decke |  |  | 20.7.2026 - 14:56 | Claudio Tavella |  |  | Schlafzimmer -OG -Decke _MaP-19_26-07-20.jpg | Schlafzimmer -OG -Decke _MaP-19_detail_26-07-20.jpg |  | - |  | Asbest | Asbest: Widerlegt
MaP-20 | Einzelprobe | VM-6 | Putz | Wand |  | Fassade | EG-DG | Wand |  |  | 20.7.2026 - 14:59 | Claudio Tavella |  |  | Fassade -EG-DG-Wand _MaP-20_26-07-20.jpg | Fassade -EG-DG-Wand _MaP-20_detail_26-07-20.jpg |  | - |  | Asbest | Asbest: Widerlegt
VB-1 | Visueller Befund | VM-1 | Faserzement | Unterdach |  | Estrich | DG | Unterdach |  |  | 20.7.2026 - 13:42 | Claudio Tavella |  |  | Estrich -DG -Unterdach _VB-1_26-07-20.jpg | Estrich -DG -Unterdach _VB-1_detail_26-07-20.jpg |  | - |  | Asbest | Asbest: Widerlegt
VB-2 | Visueller Befund | VM-3 | Faserzement | Fallrohr |  | gesamtes Haus | UG-DG | Fallrohr |  |  | 20.7.2026 - 13:49 | Claudio Tavella |  |  | gesamtes Haus -UG-DG -Fallrohr _VB-2_26-07-20.jpg | gesamtes Haus -UG-DG -Fallrohr _VB-2_detail_26-07-20.jpg |  | - |  | Asbest | Asbest: Widerlegt
VB-3 | Visueller Befund | VM-4 | LAP | Elektrotableau |  | Keller | UG | Elektrotableau |  |  | 20.7.2026 - 13:53 | Claudio Tavella |  |  | Keller -UG -Elektro..._VB-3_26-07-20.jpg | Keller -UG -Elektro..._VB-3_detail_26-07-20.jpg |  | - |  | Asbest | Asbest: Bestätigt
VB-4 | Visueller Befund | VM-8 | Putz | Wand / Decke |  | Küche | EG | Wand/ Decke / Boden |  |  | 20.7.2026 - 14:08 | Claudio Tavella |  |  | Küche -EG -Wand- D..._VB-4_26-07-20.jpg | Küche -EG -Wand- D..._VB-4_detail_26-07-20.jpg |  | - |  | Asbest | Asbest: Widerlegt
VB-5 | Visueller Befund | VM-12 | Faserzement | Cheminée |  | Wohnzimmer | EG | Cheminée |  |  | 20.7.2026 - 14:30 | Claudio Tavella |  |  | Wohnzimmer -EG -Cheminée _VB-5_26-07-20.jpg | Wohnzimmer -EG -Cheminée _VB-5_detail_26-07-20.jpg |  | - |  | Asbest | Asbest: Ungeklärt