## Report
Bezeichnung Befund | Art | Verdachtsmoment | Material | Zugehöriges Bauteil | Farbe | Gebäude/Bereich | Stockwerk/Ebene | Raum/Teilbereich | Bemerkung Probe/Befund | Bemerkung Verdachtsmoment | Erfassungszeitpunkt | Probenehmer | Überblick | Detail | Dateiname Überblick | Dateiname Detail | Menge | Einheit | Mischprobe | Verdacht | Einstufung | Angenommene Trefferwahrscheinlichkeit | Einheit | Aussagesicherheit | Einheit | Risikomenge | Einheit | Begründung | Ergebnis Analytik | Bewertung | Aufgabe | Referenzkarte | X-Koordinate | Y-Koordinate
MaP-1 | Einzelprobe | VM-1 | Klebstoffe | Boden |  | Werkstatt | UG | Boden |  |  | 21.7.2026 - 13:28 | Claudio Tavella |  |  | Werkstatt -UG -Boden _MaP-1_26-07-21.jpg | Werkstatt -UG -Boden _MaP-1_detail_26-07-21.jpg |  | - |  | Asbest | Asbest: Widerlegt
MaP-2 | Einzelprobe | VM-9 | Plattenkleber | Wand |  | Werkstatt | UG | Wand |  |  | 21.7.2026 - 13:30 | Claudio Tavella |  |  | Werkstatt -UG -Wand _MaP-2_26-07-21.jpg | Werkstatt -UG -Wand _MaP-2_detail_26-07-21.jpg |  | - |  | Asbest | Asbest: Bestätigt
MaP-3 | Einzelprobe | VM-3 | Putz | Wand |  | Werkstatt | UG | Wand |  |  | 21.7.2026 - 13:31 | Claudio Tavella |  |  | Werkstatt -UG -Wand _MaP-3_26-07-21.jpg | Werkstatt -UG -Wand _MaP-3_detail_26-07-21.jpg |  | - |  | Asbest | Asbest: Widerlegt
MaP-4 | Einzelprobe | VM-3 | Putz | Wand |  | Treppenhaus / Gang | UG- OG | Wand |  |  | 21.7.2026 - 13:40 | Claudio Tavella |  |  | Treppenhaus - Gang -UG- OG -Wand _MaP-4_26-07-21.jpg | Treppenhaus - Gang -UG- OG -Wand _MaP-4_detail_26-07-21.jpg |  | - |  | Asbest | Asbest: Widerlegt
MaP-5 | Einzelprobe | VM-5 | Putz | Decke |  | Treppenhaus / Gang | UG- OG | Decke |  |  | 21.7.2026 - 13:41 | Claudio Tavella |  |  | Treppenhaus - Gang -UG- OG -Decke _MaP-5_26-07-21.jpg | Treppenhaus - Gang -UG- OG -Decke _MaP-5_detail_26-07-21.jpg |  | - |  | Asbest | Asbest: Widerlegt
MaP-6 | Einzelprobe | VM-6 | Anschlagkitt | Fensterrahmen |  | Gesamtes Haus | UG-DG | Anschlagkitt |  |  | 21.7.2026 - 13:45 | Claudio Tavella |  |  | Gesamtes Haus -UG-DG-Anschla..._MaP-6_26-07-21.jpg | Gesamtes Haus -UG-DG-Anschla..._MaP-6_detail_26-07-21.jpg |  | - |  | Asbest | Asbest: Bestätigt
MaP-7 | Einzelprobe | VM-2 | Plattenkleber | Wand |  | WC | EG | Wand |  |  | 21.7.2026 - 13:51 | Claudio Tavella |  |  | WC -EG -Wand _MaP-7_26-07-21.jpg | WC -EG -Wand _MaP-7_detail_26-07-21.jpg |  | - |  | Asbest | Asbest: Widerlegt
MaP-8 | Einzelprobe | VM-3 | Putz | Wand |  | WC | EG | Wand |  |  | 21.7.2026 - 13:52 | Claudio Tavella |  |  | WC -EG -Wand _MaP-8_26-07-21.jpg | WC -EG -Wand _MaP-8_detail_26-07-21.jpg |  | - |  | Asbest | Asbest: Widerlegt
MaP-9 | Einzelprobe | VM-5 | Putz | Decke |  | WC | EG | Decke |  |  | 21.7.2026 - 13:52 | Claudio Tavella |  |  | WC -EG -Decke _MaP-9_26-07-21.jpg | WC -EG -Decke _MaP-9_detail_26-07-21.jpg |  | - |  | Asbest | Asbest: Widerlegt
MaP-10 | Einzelprobe | VM-7 | Plattenkleber | Boden |  | Küche / Wohnzimner / Gang | EG | Boden |  |  | 21.7.2026 - 14:00 | Claudio Tavella |  |  | Küche - Wohnzimne...-EG -Boden_MaP-10_26-07-21.jpg | Küche - Wohnzimne...-EG -Boden_MaP-10_detail_26-07-21.jpg |  | - |  | Asbest | Asbest: Widerlegt
MaP-11 | Einzelprobe | VM-3 | Putz | Wand |  | Küche / Wohnzimner / Gang | EG | Wand |  |  | 21.7.2026 - 14:01 | Claudio Tavella |  |  | Küche - Wohnzimne...-EG -Wand _MaP-11_26-07-21.jpg | Küche - Wohnzimne...-EG -Wand _MaP-11_detail_26-07-21.jpg |  | - |  | Asbest | Asbest: Widerlegt
MaP-12 | Einzelprobe | VM-5 | Putz | Decke |  | Küche / Wohnzimner / Gang | EG | Decke |  |  | 21.7.2026 - 14:02 | Claudio Tavella |  |  | Küche - Wohnzimne...-EG -Decke _MaP-12_26-07-21.jpg | Küche - Wohnzimne...-EG -Decke _MaP-12_detail_26-07-21.jpg |  | - |  | Asbest | Asbest: Widerlegt
MaP-13 | Einzelprobe | VM-3 | Putz | Wand |  | Schlafzimmer | OG | Wand |  |  | 21.7.2026 - 14:09 | Claudio Tavella |  |  | Schlafzimmer -OG -Wand _MaP-13_26-07-21.jpg | Schlafzimmer -OG -Wand _MaP-13_detail_26-07-21.jpg |  | - |  | Asbest | Asbest: Widerlegt
MaP-14 | Einzelprobe | VM-10 | Klebstoffe | Boden |  | Schlafzimmer | OG | Boden |  |  | 21.7.2026 - 14:10 | Claudio Tavella |  |  | Schlafzimmer -OG -Boden _MaP-14_26-07-21.jpg | Schlafzimmer -OG -Boden _MaP-14_detail_26-07-21.jpg |  | - |  | Asbest | Asbest: Bestätigt
MaP-15 | Einzelprobe | VM-2 | Plattenkleber | Wand |  | Bad | OG | Wand |  |  | 21.7.2026 - 14:15 | Claudio Tavella |  |  | Bad -OG-Wand _MaP-15_26-07-21.jpg | Bad -OG-Wand _MaP-15_detail_26-07-21.jpg |  | - |  | Asbest | Asbest: Widerlegt
MaP-16 | Einzelprobe | VM-7 | Plattenkleber | Boden |  | Bad | OG | Boden |  |  | 21.7.2026 - 14:16 | Claudio Tavella |  |  | Bad -OG-Boden _MaP-16_26-07-21.jpg | Bad -OG-Boden _MaP-16_detail_26-07-21.jpg |  | - |  | Asbest | Asbest: Widerlegt
MaP-17 | Einzelprobe | VM-3 | Putz | Wand |  | Fassade | EG- DG | Wand |  |  | 21.7.2026 - 14:20 | Claudio Tavella |  |  | Fassade -EG- DG -Wand _MaP-17_26-07-21.jpg | Fassade -EG- DG -Wand _MaP-17_detail_26-07-21.jpg |  | - |  | Asbest | Asbest: Widerlegt
VB-1 | Visueller Befund | VM-4 | Faserzement | Fallrohr |  | Gesamtes Haus | UG-DG | Fallrohr |  |  | 21.7.2026 - 13:36 | Claudio Tavella |  |  | Gesamtes Haus -UG-DG-Fallrohr _VB-1_26-07-21.jpg | Gesamtes Haus -UG-DG-Fallrohr _VB-1_detail_26-07-21.jpg |  | - |  | Asbest | Asbest: Widerlegt
VB-2 | Visueller Befund | VM-8 | Faserzement | Unterdach |  | Estrich | DG | Unterdach |  |  | 21.7.2026 - 14:23 | Claudio Tavella |  |  | Estrich -DG -Unterdach _VB-2_26-07-21.jpg | Estrich -DG -Unterdach _VB-2_detail_26-07-21.jpg |  | - |  | Asbest | Asbest: Widerlegt