## Report
Bezeichnung Befund | Art | Verdachtsmoment | Material | Zugehöriges Bauteil | Farbe | Gebäude/Bereich | Stockwerk/Ebene | Raum/Teilbereich | Bemerkung Probe/Befund | Bemerkung Verdachtsmoment | Erfassungszeitpunkt | Probenehmer | Überblick | Detail | Dateiname Überblick | Dateiname Detail | Menge | Einheit | Mischprobe | Verdacht | Einstufung | Angenommene Trefferwahrscheinlichkeit | Einheit | Aussagesicherheit | Einheit | Risikomenge | Einheit | Begründung | Ergebnis Analytik | Bewertung | Aufgabe | Referenzkarte | X-Koordinate | Y-Koordinate
MaP-1 | Einzelprobe | VM-2 | Putz | Decke |  | 89 Küche | EG | Decke |  |  | 22.7.2026 - 14:03 | Claudio Tavella |  |  | 89 Küche -EG -Decke _MaP-1_26-07-22.jpg | 89 Küche -EG -Decke _MaP-1_detail_26-07-22.jpg |  | - |  | Asbest | Asbest: Widerlegt
MaP-2 | Einzelprobe | VM-3 | Plattenkleber | Wand |  | 89 Küche | EG | Wand |  |  | 22.7.2026 - 14:05 | Claudio Tavella |  |  | 89 Küche -EG -Wand _MaP-2_26-07-22.jpg | 89 Küche -EG -Wand _MaP-2_detail_26-07-22.jpg |  | - |  | Asbest | Asbest: Widerlegt
MaP-3 | Einzelprobe | VM-1 | Putz | Wand |  | 89 Wohnzimmer | EG | Wand |  |  | 22.7.2026 - 14:15 | Claudio Tavella |  |  | 89 Wohnzimmer -EG -Wand _MaP-3_26-07-22.jpg | 89 Wohnzimmer -EG -Wand _MaP-3_detail_26-07-22.jpg |  | - |  | Asbest | Asbest: Widerlegt
MaP-4 | Einzelprobe | VM-1 | Putz | Wand |  | 89 Schlafzimmer | EG | Wand |  |  | 22.7.2026 - 14:16 | Claudio Tavella |  |  | 89 Schlafzimmer -EG -Wand _MaP-4_26-07-22.jpg | 89 Schlafzimmer -EG -Wand _MaP-4_detail_26-07-22.jpg |  | - |  | Asbest | Asbest: Widerlegt
MaP-5 | Einzelprobe | VM-1 | Putz | Wand |  | Treppenhaus / Gang | OG-DG | Wand |  |  | 22.7.2026 - 14:40 | Claudio Tavella |  |  | Treppenhaus - Gang -OG-DG -Wand _MaP-5_26-07-22.jpg | Treppenhaus - Gang -OG-DG -Wand _MaP-5_detail_26-07-22.jpg |  | - |  | Asbest | Asbest: Widerlegt
MaP-6 | Einzelprobe | VM-5 | Cushion Vinyl | Boden |  | 89 Treppenhaus / Gang / Schlafzimmer | OG-DG | Boden |  |  | 22.7.2026 - 14:41 | Claudio Tavella |  |  | 89 Treppenhaus - ...-OG-DG -Boden _MaP-6_26-07-22.jpg | 89 Treppenhaus - ...-OG-DG -Boden _MaP-6_detail_26-07-22.jpg |  | - |  | Asbest | Asbest: Widerlegt
MaP-7 | Einzelprobe | VM-1 | Putz | Wand |  | 89 Wohnzimmer | OG | Wand |  |  | 22.7.2026 - 14:44 | Claudio Tavella |  |  | 89 Wohnzimmer -OG -Wand _MaP-7_26-07-22.jpg | 89 Wohnzimmer -OG -Wand _MaP-7_detail_26-07-22.jpg |  | - |  | Asbest | Asbest: Widerlegt
MaP-8 | Einzelprobe | VM-8 | Cushion Vinyl | Wand |  | 89 Dusche | DG | Wand |  |  | 22.7.2026 - 14:44 | Claudio Tavella |  |  | 89 Dusche -DG -Wand _MaP-8_26-07-22.jpg | 89 Dusche -DG -Wand _MaP-8_detail_26-07-22.jpg |  | - |  | Asbest | Asbest: Widerlegt
MaP-9 | Einzelprobe | VM-5 | Cushion Vinyl | Boden |  | 89 Dusche | DG | Boden |  |  | 22.7.2026 - 14:51 | Claudio Tavella |  |  | 89 Dusche -DG -Boden _MaP-9_26-07-22.jpg | 89 Dusche -DG -Boden _MaP-9_detail_26-07-22.jpg |  | - |  | Asbest | Asbest: Widerlegt
MaP-10 | Einzelprobe | VM-5 | Cushion Vinyl | Boden |  | 89 Küche | DG | Boden |  |  | 22.7.2026 - 14:52 | Claudio Tavella |  |  | 89 Küche -DG-Boden _MaP-10_26-07-22.jpg | 89 Küche -DG-Boden _MaP-10_detail_26-07-22.jpg |  | - |  | Asbest | Asbest: Widerlegt
MaP-11 | Einzelprobe | VM-2 | Putz | Decke |  | 89 Küche | DG | Decke |  |  | 22.7.2026 - 14:52 | Claudio Tavella |  |  | 89 Küche -DG-Decke _MaP-11_26-07-22.jpg | 89 Küche -DG-Decke _MaP-11_detail_26-07-22.jpg |  | - |  | Asbest | Asbest: Widerlegt
MaP-12 | Einzelprobe | VM-3 | Plattenkleber | Wand |  | 89 Küche | DG | Wand |  |  | 22.7.2026 - 14:56 | Claudio Tavella |  |  | 89 Küche -DG-Wand _MaP-12_26-07-22.jpg | 89 Küche -DG-Wand _MaP-12_detail_26-07-22.jpg |  | - |  | Asbest | Asbest: Widerlegt
MaP-13 | Einzelprobe | VM-9 | Leichtbauelemente | Decke |  | 91 Gesamtes Haus | EG-DG | Decke |  |  | 22.7.2026 - 15:11 | Claudio Tavella |  |  | 91 Gesamtes Haus -EG-DG-Decke _MaP-13_26-07-22.jpg | 91 Gesamtes Haus -EG-DG-Decke _MaP-13_detail_26-07-22.jpg |  | - |  | Asbest | Asbest: Widerlegt
MaP-14 | Einzelprobe | VM-11 | Plattenkleber | Wand |  | 91 Bad | EG | Boden |  |  | 22.7.2026 - 15:12 | Claudio Tavella |  |  | 91 Bad -EG -Boden _MaP-14_26-07-22.jpg | 91 Bad -EG -Boden _MaP-14_detail_26-07-22.jpg |  | - |  | Asbest | Asbest: Widerlegt
MaP-15 | Einzelprobe | VM-10 | Plattenkleber | Boden |  | 91 Bad | EG | Boden |  |  | 22.7.2026 - 15:13 | Claudio Tavella |  |  | 91 Bad -EG -Boden _MaP-15_26-07-22.jpg | 91 Bad -EG -Boden _MaP-15_detail_26-07-22.jpg |  | - |  | Asbest | Asbest: Widerlegt
MaP-16 | Einzelprobe | VM-5 | Cushion Vinyl | Boden |  | 91 gesamte WHG | OG | Boden |  |  | 22.7.2026 - 15:20 | Claudio Tavella |  |  | 91 gesamte WHG -OG -Boden _MaP-16_26-07-22.jpg | 91 gesamte WHG -OG -Boden _MaP-16_detail_26-07-22.jpg |  | - |  | Asbest | Asbest: Widerlegt
MaP-17 | Einzelprobe | VM-3 | Plattenkleber | Wand |  | 91 Küche | OG / DG | Wand |  |  | 22.7.2026 - 15:23 | Claudio Tavella |  |  | 91 Küche -OG - DG -Wand _MaP-17_26-07-22.jpg | 91 Küche -OG - DG -Wand _MaP-17_detail_26-07-22.jpg |  | - |  | Asbest | Asbest: Widerlegt
MaP-18 | Einzelprobe | VM-3 | Plattenkleber | Wand |  | 91 Bad | OG | Wand |  |  | 22.7.2026 - 15:25 | Claudio Tavella |  |  | 91 Bad -OG -Wand_MaP-18_26-07-22.jpg | 91 Bad -OG -Wand_MaP-18_detail_26-07-22.jpg |  | - |  | Asbest | Asbest: Widerlegt
MaP-19 | Einzelprobe | VM-5 | Cushion Vinyl | Boden |  | 91 Küche / Bad | DG | Boden |  |  | 22.7.2026 - 15:33 | Claudio Tavella |  |  | 91 Küche - Bad -DG -Boden _MaP-19_26-07-22.jpg | 91 Küche - Bad -DG -Boden _MaP-19_detail_26-07-22.jpg |  | - |  | Asbest | Asbest: Widerlegt
MaP-20 | Einzelprobe | VM-8 | Cushion Vinyl | Wand |  | 91 Bad | DG | Wand |  |  | 22.7.2026 - 15:35 | Claudio Tavella |  |  | 91 Bad -DG -Wand _MaP-20_26-07-22.jpg | 91 Bad -DG -Wand _MaP-20_detail_26-07-22.jpg |  | - |  | Asbest | Asbest: Widerlegt
VB-1 | Visueller Befund | VM-4 | Faserzement | Unterdach |  | 89 Estrich | DG | Unterdach |  |  | 22.7.2026 - 14:36 | Claudio Tavella |  |  | 89 Estrich -DG -Unterdach _VB-1_26-07-22.jpg | 89 Estrich -DG -Unterdach _VB-1_detail_26-07-22.jpg |  | - |  | Asbest | Asbest: Widerlegt
VB-2 | Visueller Befund | VM-6 | Plattenkleber | Wand / Boden |  | 89 Küche/ Bad | OG | Wand / Boden / Decke |  |  | 22.7.2026 - 14:44 | Claudio Tavella |  |  | 89 Küche- Bad -OG -Wand - ..._VB-2_26-07-22.jpg | 89 Küche- Bad -OG -Wand - ..._VB-2_detail_26-07-22.jpg |  | - |  | Asbest | Asbest: Widerlegt
VB-3 | Visueller Befund | VM-7 | LAP | Elektrotableau |  | 89 Treppenhaus / Gang | DG | Elektrotableau |  |  | 22.7.2026 - 14:47 | Claudio Tavella |  |  | 89 Treppenhaus - ...-DG-Elektro..._VB-3_26-07-22.jpg | 89 Treppenhaus - ...-DG-Elektro..._VB-3_detail_26-07-22.jpg | 2 | Stück |  | Asbest | Asbest: Bestätigt
VB-4 | Visueller Befund | VM-7 | LAP | Elektrotableau |  | 91 Gang | EG | Elektrotableau |  |  | 22.7.2026 - 15:05 | Claudio Tavella |  |  | 91 Gang -EG -Elektro..._VB-4_26-07-22.jpg | 91 Gang -EG -Elektro..._VB-4_detail_26-07-22.jpg |  | - |  | Asbest | Asbest: Bestätigt
VB-5 | Visueller Befund | VM-12 | Faserzement | Dach |  | Gartenhaus | EG | Dach |  |  | 22.7.2026 - 15:17 | Claudio Tavella |  |  | Gartenhaus -EG -Dach _VB-5_26-07-22.jpg | Gartenhaus -EG -Dach _VB-5_detail_26-07-22.jpg |  | - |  | Asbest | Asbest: Ungeklärt
VB-6 | Visueller Befund | VM-13 | Faserzement | Fallrohr |  | 91 Gesamtes Haus | UG-DG | Fallrohr |  |  | 22.7.2026 - 15:29 | Claudio Tavella |  |  | 91 Gesamtes Haus -UG-DG-Fallrohr _VB-6_26-07-22.jpg | 91 Gesamtes Haus -UG-DG-Fallrohr _VB-6_detail_26-07-22.jpg |  | - |  | Asbest | Asbest: Widerlegt
VB-7 | Visueller Befund | VM-1 | Putz | Wand |  | Fassade | EG | Sockel |  |  | 22.7.2026 - 15:40 | Claudio Tavella |  |  | Fassade -EG -Sockel _VB-7_26-07-22.jpg | Fassade -EG -Sockel _VB-7_detail_26-07-22.jpg |  | - |  | Asbest | Asbest: Widerlegt