## Report
Bezeichnung Befund | Art | Verdachtsmoment | Material | Zugehöriges Bauteil | Farbe | Gebäude/Bereich | Stockwerk/Ebene | Raum/Teilbereich | Bemerkung Probe/Befund | Bemerkung Verdachtsmoment | Erfassungszeitpunkt | Probenehmer | Überblick | Detail | Dateiname Überblick | Dateiname Detail | Menge | Einheit | Mischprobe | Verdacht | Einstufung | Angenommene Trefferwahrscheinlichkeit | Einheit | Aussagesicherheit | Einheit | Risikomenge | Einheit | Begründung | Ergebnis Analytik | Bewertung | Aufgabe | Referenzkarte | X-Koordinate | Y-Koordinate
MaP-1 | Einzelprobe | VM-6 | Putz | Wand |  | Schlafzimmer | OG | Wand |  |  | 22.7.2026 - 08:38 | Claudio Tavella |  |  | Schlafzimmer -OG -Wand _MaP-1_26-07-22.jpg | Schlafzimmer -OG -Wand _MaP-1_detail_26-07-22.jpg |  | - |  | Asbest | Asbest: Widerlegt
MaP-2 | Einzelprobe | VM-3 | Klebstoffe | Boden |  | Ganzes Haus | OG -EG | Boden |  |  | 22.7.2026 - 08:41 | Claudio Tavella |  |  | Ganzes Haus -OG -EG -Boden _MaP-2_26-07-22.jpg | Ganzes Haus -OG -EG -Boden _MaP-2_detail_26-07-22.jpg |  | - |  | Asbest | Asbest: Widerlegt
MaP-3 | Einzelprobe | VM-4 | Plattenkleber | Wand |  | Bad | OG | Wand |  |  | 22.7.2026 - 08:57 | Claudio Tavella |  |  | Bad -OG -Wand _MaP-3_26-07-22.jpg | Bad -OG -Wand _MaP-3_detail_26-07-22.jpg |  | - |  | Asbest | Asbest: Widerlegt
MaP-4 | Einzelprobe | VM-5 | Plattenkleber | Boden |  | Bad | OG | Boden |  |  | 22.7.2026 - 08:58 | Claudio Tavella |  |  | Bad -OG -Boden _MaP-4_26-07-22.jpg | Bad -OG -Boden _MaP-4_detail_26-07-22.jpg |  | - |  | Asbest | Asbest: Widerlegt
MaP-5 | Einzelprobe | VM-6 | Putz | Wand |  | Treppenhaus / Gang | OG-UG | Wand |  |  | 22.7.2026 - 09:01 | Claudio Tavella |  |  | Treppenhaus - Gang -OG-UG-Wand _MaP-5_26-07-22.jpg | Treppenhaus - Gang -OG-UG-Wand _MaP-5_detail_26-07-22.jpg |  | - |  | Asbest | Asbest: Widerlegt
MaP-6 | Einzelprobe | VM-5 | Plattenkleber | Boden |  | Gang/ Treppenhaus | OG-UG | Boden |  |  | 22.7.2026 - 09:04 | Claudio Tavella |  |  | Gang- Treppenhaus -OG-UG-Boden _MaP-6_26-07-22.jpg | Gang- Treppenhaus -OG-UG-Boden _MaP-6_detail_26-07-22.jpg |  | - |  | Asbest | Asbest: Widerlegt
MaP-7 | Einzelprobe | VM-6 | Putz | Wand |  | WC | EG | Wand |  |  | 22.7.2026 - 09:12 | Claudio Tavella |  |  | WC -EG -Wand _MaP-7_26-07-22.jpg | WC -EG -Wand _MaP-7_detail_26-07-22.jpg |  | - |  | Asbest | Asbest: Widerlegt
MaP-8 | Einzelprobe | VM-4 | Plattenkleber | Wand |  | WC | EG | Wand |  |  | 22.7.2026 - 09:13 | Claudio Tavella |  |  | WC -EG -Wand _MaP-8_26-07-22.jpg | WC -EG -Wand _MaP-8_detail_26-07-22.jpg |  | - |  | Asbest | Asbest: Widerlegt
MaP-9 | Einzelprobe | VM-5 | Plattenkleber | Boden |  | WC | EG | Boden |  |  | 22.7.2026 - 09:13 | Claudio Tavella |  |  | WC -EG -Boden _MaP-9_26-07-22.jpg | WC -EG -Boden _MaP-9_detail_26-07-22.jpg |  | - |  | Asbest | Asbest: Widerlegt
MaP-10 | Einzelprobe | VM-5 | Plattenkleber | Boden |  | Wohnzimmer / Gang | EG | Boden |  |  | 22.7.2026 - 09:21 | Claudio Tavella |  |  | Wohnzimmer - Gang -EG -Boden _MaP-10_26-07-22.jpg | Wohnzimmer - Gang -EG -Boden _MaP-10_detail_26-07-22.jpg |  | - |  | Asbest | Asbest: Widerlegt
MaP-11 | Einzelprobe | VM-6 | Putz | Wand |  | Wohnzimmer | EG | Wand |  |  | 22.7.2026 - 09:31 | Claudio Tavella |  |  | Wohnzimmer -EG -Wand _MaP-11_26-07-22.jpg | Wohnzimmer -EG -Wand _MaP-11_detail_26-07-22.jpg |  | - |  | Asbest | Asbest: Widerlegt
MaP-12 | Einzelprobe | VM-4 | Plattenkleber | Wand |  | Bad | EG | Wand |  |  | 22.7.2026 - 09:34 | Claudio Tavella |  |  | Bad -EG-Wand _MaP-12_26-07-22.jpg | Bad -EG-Wand _MaP-12_detail_26-07-22.jpg |  | - |  | Asbest | Asbest: Widerlegt
MaP-13 | Einzelprobe | VM-6 | Putz | Wand |  | Küche / Reduit | EG | Wand |  |  | 22.7.2026 - 09:40 | Claudio Tavella |  |  | Küche - Reduit -EG -Wand _MaP-13_26-07-22.jpg | Küche - Reduit -EG -Wand _MaP-13_detail_26-07-22.jpg |  | - |  | Asbest | Asbest: Widerlegt
MaP-14 | Einzelprobe | VM-6 | Putz | Wand |  | Schlafzimmer | UG | Wand |  |  | 22.7.2026 - 09:48 | Claudio Tavella |  |  | Schlafzimmer -UG -Wand _MaP-14_26-07-22.jpg | Schlafzimmer -UG -Wand _MaP-14_detail_26-07-22.jpg |  | - |  | Asbest | Asbest: Widerlegt
MaP-15 | Einzelprobe | VM-11 | Putz | Decke |  | Schlafzimmer | UG | Decke |  |  | 22.7.2026 - 09:51 | Claudio Tavella |  |  | Schlafzimmer -UG -Decke _MaP-15_26-07-22.jpg | Schlafzimmer -UG -Decke _MaP-15_detail_26-07-22.jpg |  | - |  | Asbest | Asbest: Widerlegt
MaP-16 | Einzelprobe | VM-6 | Putz | Wand |  | Gang | UG | Wand |  |  | 22.7.2026 - 10:01 | Claudio Tavella |  |  | Gang -UG -Wand _MaP-16_26-07-22.jpg | Gang -UG -Wand _MaP-16_detail_26-07-22.jpg |  | - |  | Asbest | Asbest: Widerlegt
MaP-17 | Einzelprobe | VM-6 | Putz | Wand |  | Fassade | UG - DG | Wand |  |  | 22.7.2026 - 10:05 | Claudio Tavella |  |  | Fassade -UG - DG -Wand _MaP-17_26-07-22.jpg | Fassade -UG - DG -Wand _MaP-17_detail_26-07-22.jpg |  | - |  | Asbest | Asbest: Widerlegt
VB-1 | Visueller Befund | VM-1 | Faserzement | Unterdach |  | Estrich | DG | Unterdach |  |  | 22.7.2026 - 08:32 | Claudio Tavella |  |  | Estrich -DG -Unterdach _VB-1_26-07-22.jpg | Estrich -DG -Unterdach _VB-1_detail_26-07-22.jpg |  | - |  | Asbest | Asbest: Widerlegt
VB-2 | Visueller Befund | VM-2 | LAP | Dachstuhl |  | Estrich | DG | Dachstuhl |  |  | 22.7.2026 - 08:32 | Claudio Tavella |  |  | Estrich -DG -Dachstuhl _VB-2_26-07-22.jpg | Estrich -DG -Dachstuhl _VB-2_detail_26-07-22.jpg |  | - |  | Asbest | Asbest: Bestätigt
VB-4 | Visueller Befund | VM-8 | Plattenkleber | Boden |  | Pergola | EG | Boden |  |  | 22.7.2026 - 09:25 | Claudio Tavella |  |  | Pergola -EG -Boden _VB-4_26-07-22.jpg | Pergola -EG -Boden _VB-4_detail_26-07-22.jpg |  | - |  | Asbest | Asbest: Widerlegt
VB-5 | Visueller Befund | VM-10 | Plattenkleber | Wand / Boden |  | Küche / Reduit | EG | Wand / Boden |  |  | 22.7.2026 - 09:44 | Claudio Tavella |  |  | Küche - Reduit -EG -Wand - ..._VB-5_26-07-22.jpg | Küche - Reduit -EG -Wand - ..._VB-5_detail_26-07-22.jpg |  | - |  | Asbest | Asbest: Widerlegt
VB-6 | Visueller Befund | VM-12 | Faserzement | Fallrohr |  | Ganzes Haus | UG -DG | Fallrohr |  |  | 22.7.2026 - 09:55 | Claudio Tavella |  |  | Ganzes Haus -UG -DG -Fallrohr _VB-6_26-07-22.jpg | Ganzes Haus -UG -DG -Fallrohr _VB-6_detail_26-07-22.jpg |  | - |  | Asbest | Asbest: Widerlegt