## Report
Bezeichnung Befund | Art | Verdachtsmoment | Material | Zugehöriges Bauteil | Farbe | Gebäude/Bereich | Stockwerk/Ebene | Raum/Teilbereich | Bemerkung Probe/Befund | Bemerkung Verdachtsmoment | Erfassungszeitpunkt | Probenehmer | Überblick | Detail | Dateiname Überblick | Dateiname Detail | Menge | Einheit | Mischprobe | Verdacht | Einstufung | Angenommene Trefferwahrscheinlichkeit | Einheit | Aussagesicherheit | Einheit | Risikomenge | Einheit | Begründung | Ergebnis Analytik | Bewertung | Aufgabe | Referenzkarte | X-Koordinate | Y-Koordinate
MaP-1 | Einzelprobe | VM-1 | Verputz | Wand |  | Heizraum | UG |  |  |  | 27.7.2026 - 10:07 | Pascal Kallen |  |  | Heizraum-UG-_MaP-1_26-07-27.jpg | Heizraum-UG-_MaP-1_detail_26-07-27.jpg |  | - |  | Asbest | Asbest: Widerlegt
MaP-2 | Einzelprobe | VM-2 | Fliesenkleber | Boden |  | Bad | OG |  |  |  | 27.7.2026 - 10:09 | Pascal Kallen |  |  | Bad-OG-_MaP-2_26-07-27.jpg | Bad-OG-_MaP-2_detail_26-07-27.jpg |  | - |  | Asbest | Asbest: Widerlegt
MaP-3 | Einzelprobe | VM-3 | Fliesenkleber | Wand |  | Bad | OG |  |  |  | 27.7.2026 - 10:13 | Pascal Kallen |  |  | Bad-OG-_MaP-3_26-07-27.jpg | Bad-OG-_MaP-3_detail_26-07-27.jpg |  | - |  | Asbest | Asbest: Bestätigt
MaP-4 | Einzelprobe | VM-1 | Verputz | Wand |  | Bad | OG |  |  |  | 27.7.2026 - 10:14 | Pascal Kallen |  |  | Bad-OG-_MaP-4_26-07-27.jpg | Bad-OG-_MaP-4_detail_26-07-27.jpg |  | - |  | Asbest | Asbest: Widerlegt
MaP-5 | Einzelprobe | VM-4 | Fensterkitt | Fenster |  | Bad | OG |  |  |  | 27.7.2026 - 10:15 | Pascal Kallen |  |  | Bad-OG-_MaP-5_26-07-27.jpg | Bad-OG-_MaP-5_detail_26-07-27.jpg |  | - |  | Asbest | Asbest: Bestätigt
MaP-6 | Einzelprobe | VM-5 | Anschlagkitt | Fensterflügel |  | Bad | OG |  |  |  | 27.7.2026 - 10:15 | Pascal Kallen |  |  | Bad-OG-_MaP-6_26-07-27.jpg | Bad-OG-_MaP-6_detail_26-07-27.jpg |  | - |  | Asbest | Asbest: Widerlegt
MaP-7 | Einzelprobe | VM-1 | Verputz | Wand |  | Fassade | alle Stockwerke |  |  |  | 27.7.2026 - 10:22 | Pascal Kallen |  |  | Fassade-alle St...-_MaP-7_26-07-27.jpg | Fassade-alle St...-_MaP-7_detail_26-07-27.jpg |  | - |  | Asbest | Asbest: Widerlegt