## Report
Bezeichnung Befund | Art | Verdachtsmoment | Material | Zugehöriges Bauteil | Farbe | Gebäude/Bereich | Stockwerk/Ebene | Raum/Teilbereich | Bemerkung Probe/Befund | Bemerkung Verdachtsmoment | Erfassungszeitpunkt | Probenehmer | Überblick | Detail | Dateiname Überblick | Dateiname Detail | Menge | Einheit | Mischprobe | Verdacht | Einstufung | Angenommene Trefferwahrscheinlichkeit | Einheit | Aussagesicherheit | Einheit | Risikomenge | Einheit | Begründung | Ergebnis Analytik | Bewertung | Aufgabe | Referenzkarte | X-Koordinate | Y-Koordinate
MaP-1 | Einzelprobe | VM-4 | Verputz | Wand |  | Estrich | 1.OG |  |  |  | 22.7.2026 - 14:06 | Pascal Kallen |  |  | Estrich-1.OG-_MaP-1_26-07-22.jpg | Estrich-1.OG-_MaP-1_detail_26-07-22.jpg |  | - |  | Asbest | Asbest: Widerlegt
MaP-2 | Einzelprobe | VM-13 | Fensterkitt | Fenster |  | Schlafzimmer | 1.OG |  |  |  | 22.7.2026 - 14:07 | Pascal Kallen |  |  | Schlafzimmer-1.OG-_MaP-2_26-07-22.jpg | Schlafzimmer-1.OG-_MaP-2_detail_26-07-22.jpg |  | - |  | Asbest | Asbest: Bestätigt
MaP-3 | Einzelprobe | VM-28 | Windpapier | Aussenwände |  | Estrich | 1.OG |  |  |  | 22.7.2026 - 14:17 | Pascal Kallen |  |  | Estrich-1.OG-_MaP-3_26-07-22.jpg | Estrich-1.OG-_MaP-3_detail_26-07-22.jpg |  | - |  | Asbest | Asbest: Widerlegt
MaP-4 | Einzelprobe | VM-4 | Verputz | Wand |  | Küche | EG |  |  |  | 22.7.2026 - 14:22 | Pascal Kallen |  |  | Küche -EG-_MaP-4_26-07-22.jpg | Küche -EG-_MaP-4_detail_26-07-22.jpg |  | - |  | Asbest | Asbest: Widerlegt
MaP-5 | Einzelprobe | VM-3 | Fliesenkleber | Wand |  | Küche | EG |  |  |  | 22.7.2026 - 14:24 | Pascal Kallen |  |  | Küche -EG-_MaP-5_26-07-22.jpg | Küche -EG-_MaP-5_detail_26-07-22.jpg |  | - |  | Asbest | Asbest: Widerlegt
MaP-6 | Einzelprobe | VM-2 | Fliesenkleber | Sockel |  | Wohnzimmer | EG |  |  |  | 22.7.2026 - 14:28 | Pascal Kallen |  |  | Wohnzimmer -EG-_MaP-6_26-07-22.jpg | Wohnzimmer -EG-_MaP-6_detail_26-07-22.jpg |  | - |  | Asbest | Asbest: Widerlegt
MaP-7 | Einzelprobe | VM-30 | (elastische) Bodenbeläge | verleimt |  | Wohnzimmer | EG |  |  |  | 22.7.2026 - 14:28 | Pascal Kallen |  |  | Wohnzimmer -EG-_MaP-7_26-07-22.jpg | Wohnzimmer -EG-_MaP-7_detail_26-07-22.jpg |  | - |  | Asbest | Asbest: Widerlegt
MaP-8 | Einzelprobe | VM-3 | Fliesenkleber | Wand |  | alte Küche | EG |  |  |  | 22.7.2026 - 14:29 | Pascal Kallen |  |  | alte Küche-EG-_MaP-8_26-07-22.jpg | alte Küche-EG-_MaP-8_detail_26-07-22.jpg |  | - |  | Asbest | Asbest: Widerlegt
MaP-9 | Einzelprobe | VM-5 | Verputz | Decke |  | alte Küche | EG |  |  |  | 22.7.2026 - 14:30 | Pascal Kallen |  |  | alte Küche-EG-_MaP-9_26-07-22.jpg | alte Küche-EG-_MaP-9_detail_26-07-22.jpg |  | - |  | Asbest | Asbest: Widerlegt
MaP-10 | Einzelprobe | VM-30 | (elastische) Bodenbeläge | verleimt |  | Bad | EG |  |  |  | 22.7.2026 - 14:30 | Pascal Kallen |  |  | Bad-EG-_MaP-10_26-07-22.jpg | Bad-EG-_MaP-10_detail_26-07-22.jpg |  | - |  | Asbest | Asbest: Widerlegt
MaP-11 | Einzelprobe | VM-30 | (elastische) Bodenbeläge | verleimt |  | Wohnzimmer | EG |  |  |  | 22.7.2026 - 14:32 | Pascal Kallen |  |  | Wohnzimmer -EG-_MaP-11_26-07-22.jpg | Wohnzimmer -EG-_MaP-11_detail_26-07-22.jpg |  | - |  | Asbest | Asbest: Widerlegt
MaP-12 | Einzelprobe | VM-30 | (elastische) Bodenbeläge | verleimt |  | Schlafzimmer | EG |  |  |  | 22.7.2026 - 14:53 | Pascal Kallen |  |  | Schlafzimmer -EG-_MaP-12_26-07-22.jpg | Schlafzimmer -EG-_MaP-12_detail_26-07-22.jpg |  | - |  | Asbest | Asbest: Widerlegt
MaP-13 | Einzelprobe | VM-30 | (elastische) Bodenbeläge | verleimt |  | WC | 1.OG |  |  |  | 22.7.2026 - 15:00 | Pascal Kallen |  |  | WC-1.OG-_MaP-13_26-07-22.jpg | WC-1.OG-_MaP-13_detail_26-07-22.jpg |  | - |  | Asbest | Asbest: Widerlegt
MaP-14 | Einzelprobe | VM-4 | Verputz | Wand |  | Fassade | EG |  |  |  | 22.7.2026 - 15:03 | Pascal Kallen |  |  | Fassade-EG-_MaP-14_26-07-22.jpg | Fassade-EG-_MaP-14_detail_26-07-22.jpg |  | - |  | Asbest | Asbest: Widerlegt
VB-2 | Einzelprobe | VM-29 | (elastische) Bodenbeläge | lose verlegt |  | Küche/ Gang | 1.OG |  |  |  | 22.7.2026 - 14:25 | Pascal Kallen |  |  | Küche- Gang-1.OG-_VB-2_26-07-22.jpg | Küche- Gang-1.OG-_VB-2_detail_26-07-22.jpg |  | - |  | Asbest | Asbest: Widerlegt
VB-2 | Visueller Befund | VM-23 | Holzschutzmittel | Dachstock |  | Generell | Diverse | Decke |  |  | 22.7.2026 - 14:02 | Pascal Kallen |  |  | Generell-Diverse-Decke_VB-2_26-07-22.jpg | Generell-Diverse-Decke_VB-2_detail_26-07-22.jpg |  | - |  | Holzschutzmittel | Holzschutzmittel : Nicht eingestuft
VB-6 | Visueller Befund | VM-27 | LAP/ Faserzement | Elektrokasten |  | Estrich | 1.OG |  |  |  | 22.7.2026 - 14:04 | Pascal Kallen |  |  | Estrich-1.OG-_VB-6_26-07-22.jpg | Estrich-1.OG-_VB-6_detail_26-07-22.jpg | 3 | Stück |  | Asbest | Asbest: Bestätigt | 80 | % | 0 | % | 2.4 | Stück
VB-7 | Visueller Befund | VM-31 | Faserzement | Fallrohre |  | ganzes Haus oft verdeckt | UG |  |  |  | 22.7.2026 - 15:05 | Pascal Kallen |  |  | ganzes Haus oft v...-UG-_VB-7_26-07-22.jpg | ganzes Haus oft v...-UG-_VB-7_detail_26-07-22.jpg |  | - |  | Asbest | Asbest: Bestätigt