## Report
Bezeichnung Befund | Art | Verdachtsmoment | Material | Zugehöriges Bauteil | Farbe | Gebäude/Bereich | Stockwerk/Ebene | Raum/Teilbereich | Bemerkung Probe/Befund | Bemerkung Verdachtsmoment | Erfassungszeitpunkt | Probenehmer | Überblick | Detail | Dateiname Überblick | Dateiname Detail | Menge | Einheit | Mischprobe | Verdacht | Einstufung | Angenommene Trefferwahrscheinlichkeit | Einheit | Aussagesicherheit | Einheit | Risikomenge | Einheit | Begründung | Ergebnis Analytik | Bewertung | Aufgabe | Referenzkarte | X-Koordinate | Y-Koordinate
MaP-1 | Einzelprobe | VM-5 | Cushion Vinyl | Boden |  | Werkstatt | EG | Boden |  |  | 28.7.2026 - 10:48 | Claudio Tavella |  |  | Werkstatt -EG -Boden _MaP-1_26-07-28.jpg | Werkstatt -EG -Boden _MaP-1_detail_26-07-28.jpg |  | - |  | Asbest | Asbest: Widerlegt
MaP-2 | Einzelprobe | VM-6 | spezielle Anstrich-, Beschichtungsstoffe | Boden |  | Werkstatt / Luftschutz Raum | EG | Boden |  |  | 28.7.2026 - 14:23 | Claudio Tavella |  |  | Werkstatt - Lufts...-EG -Boden _MaP-2_26-07-28.jpg | Werkstatt - Lufts...-EG -Boden _MaP-2_detail_26-07-28.jpg |  | - |  | PCB | PCB: Widerlegt
MaP-3 | Einzelprobe | VM-7 | Plattenkleber | Sockel |  | Küche / Gang / WC | EG | Sockel |  |  | 28.7.2026 - 14:28 | Claudio Tavella |  |  | Küche - Gang - WC -EG -Sockel _MaP-3_26-07-28.jpg | Küche - Gang - WC -EG -Sockel _MaP-3_detail_26-07-28.jpg |  | - |  | Asbest | Asbest: Widerlegt
MaP-4 | Einzelprobe | VM-2 | Plattenkleber | Boden |  | Küche / Gang / WC | EG | Boden |  |  | 28.7.2026 - 14:29 | Claudio Tavella |  |  | Küche - Gang - WC -EG -Boden _MaP-4_26-07-28.jpg | Küche - Gang - WC -EG -Boden _MaP-4_detail_26-07-28.jpg |  | - |  | Asbest | Asbest: Widerlegt
MaP-5 | Einzelprobe | VM-1 | Plattenkleber | Wand |  | Küche | EG | Wand |  |  | 28.7.2026 - 14:37 | Claudio Tavella |  |  | Küche -EG -Wand _MaP-5_26-07-28.jpg | Küche -EG -Wand _MaP-5_detail_26-07-28.jpg |  | - |  | Asbest | Asbest: Widerlegt
MaP-6 | Einzelprobe | VM-3 | Putz | Wand |  | Küche | EG | Wand |  |  | 28.7.2026 - 14:38 | Claudio Tavella |  |  | Küche -EG -Wand _MaP-6_26-07-28.jpg | Küche -EG -Wand _MaP-6_detail_26-07-28.jpg |  | - |  | Asbest | Asbest: Widerlegt
MaP-7 | Einzelprobe | VM-4 | Putz | Decke |  | Küche | EG | Decke |  |  | 28.7.2026 - 14:39 | Claudio Tavella |  |  | Küche -EG -Decke _MaP-7_26-07-28.jpg | Küche -EG -Decke _MaP-7_detail_26-07-28.jpg |  | - |  | Asbest | Asbest: Widerlegt
MaP-8 | Einzelprobe | VM-1 | Plattenkleber | Wand |  | WC | EG | Wand |  |  | 28.7.2026 - 14:40 | Claudio Tavella |  |  | WC -EG -Wand _MaP-8_26-07-28.jpg | WC -EG -Wand _MaP-8_detail_26-07-28.jpg |  | - |  | Asbest | Asbest: Widerlegt
MaP-9 | Einzelprobe | VM-3 | Putz | Wand |  | WC | EG | Wand |  |  | 28.7.2026 - 14:41 | Claudio Tavella |  |  | WC -EG -Wand _MaP-9_26-07-28.jpg | WC -EG -Wand _MaP-9_detail_26-07-28.jpg |  | - |  | Asbest | Asbest: Widerlegt
MaP-10 | Einzelprobe | VM-4 | Putz | Decke |  | WC | EG | Decke |  |  | 28.7.2026 - 14:41 | Claudio Tavella |  |  | WC -EG -Decke _MaP-10_26-07-28.jpg | WC -EG -Decke _MaP-10_detail_26-07-28.jpg |  | - |  | Asbest | Asbest: Widerlegt
MaP-11 | Einzelprobe | VM-3 | Putz | Wand |  | Wohnzimmer | EG | Wand |  |  | 28.7.2026 - 14:45 | Claudio Tavella |  |  | Wohnzimmer -EG -Wand _MaP-11_26-07-28.jpg | Wohnzimmer -EG -Wand _MaP-11_detail_26-07-28.jpg |  | - |  | Asbest | Asbest: Widerlegt
MaP-12 | Einzelprobe | VM-4 | Putz | Decke |  | Wohnzimmer | EG | Decke |  |  | 28.7.2026 - 14:45 | Claudio Tavella |  |  | Wohnzimmer -EG -Decke _MaP-12_26-07-28.jpg | Wohnzimmer -EG -Decke _MaP-12_detail_26-07-28.jpg |  | - |  | Asbest | Asbest: Widerlegt
MaP-13 | Einzelprobe | VM-8 | Klebstoffe | Boden |  | alle Schlafzimmer | OG | Boden |  |  | 28.7.2026 - 14:55 | Claudio Tavella |  |  | alle Schlafzimmer -OG -Boden _MaP-13_26-07-28.jpg | alle Schlafzimmer -OG -Boden _MaP-13_detail_26-07-28.jpg |  | - |  | Asbest | Asbest: Widerlegt
MaP-14 | Einzelprobe | VM-3 | Putz | Wand |  | Schlafzimmer | OG | Wand |  |  | 28.7.2026 - 14:56 | Claudio Tavella |  |  | Schlafzimmer -OG -Wand _MaP-14_26-07-28.jpg | Schlafzimmer -OG -Wand _MaP-14_detail_26-07-28.jpg |  | - |  | Asbest | Asbest: Widerlegt
MaP-15 | Einzelprobe | VM-4 | Putz | Decke |  | Schlafzimmer | OG | Decke |  |  | 28.7.2026 - 14:56 | Claudio Tavella |  |  | Schlafzimmer -OG -Decke _MaP-15_26-07-28.jpg | Schlafzimmer -OG -Decke _MaP-15_detail_26-07-28.jpg |  | - |  | Asbest | Asbest: Widerlegt
MaP-16 | Einzelprobe | VM-1 | Plattenkleber | Wand |  | Dusche | OG | Wand |  |  | 28.7.2026 - 15:04 | Claudio Tavella |  |  | Dusche -OG -Wand _MaP-16_26-07-28.jpg | Dusche -OG -Wand _MaP-16_detail_26-07-28.jpg |  | - |  | Asbest | Asbest: Widerlegt
MaP-17 | Einzelprobe | VM-2 | Plattenkleber | Boden |  | Dusche | OG | Boden |  |  | 28.7.2026 - 15:05 | Claudio Tavella |  |  | Dusche -OG -Boden _MaP-17_26-07-28.jpg | Dusche -OG -Boden _MaP-17_detail_26-07-28.jpg |  | - |  | Asbest | Asbest: Widerlegt
MaP-18 | Einzelprobe | VM-3 | Putz | Wand |  | Treppenhaus/ Gang | EG / OG | Wand |  |  | 28.7.2026 - 15:12 | Claudio Tavella |  |  | Treppenhaus- Gang -EG - OG -Wand _MaP-18_26-07-28.jpg | Treppenhaus- Gang -EG - OG -Wand _MaP-18_detail_26-07-28.jpg |  | - |  | Asbest | Asbest: Widerlegt
MaP-19 | Einzelprobe | VM-3 | Putz | Wand |  | Fassade | EG / OG | Wand |  |  | 28.7.2026 - 15:13 | Claudio Tavella |  |  | Fassade -EG - OG -Wand _MaP-19_26-07-28.jpg | Fassade -EG - OG -Wand _MaP-19_detail_26-07-28.jpg |  | - |  | Asbest | Asbest: Widerlegt