## Report
Bezeichnung Befund | Art | Verdachtsmoment | Material | Zugehöriges Bauteil | Farbe | Gebäude/Bereich | Stockwerk/Ebene | Raum/Teilbereich | Bemerkung Probe/Befund | Bemerkung Verdachtsmoment | Erfassungszeitpunkt | Probenehmer | Überblick | Detail | Dateiname Überblick | Dateiname Detail | Menge | Einheit | Mischprobe | Verdacht | Einstufung | Angenommene Trefferwahrscheinlichkeit | Einheit | Aussagesicherheit | Einheit | Risikomenge | Einheit | Begründung | Ergebnis Analytik | Bewertung | Aufgabe | Referenzkarte | X-Koordinate | Y-Koordinate
MaP-1 | Einzelprobe | VM-2 | Putz | Kamin |  | Schlafzimmer | EG | Kamin |  |  | 28.7.2026 - 08:51 | Claudio Tavella |  |  | Schlafzimmer -EG -Kamin _MaP-1_26-07-28.jpg | Schlafzimmer -EG -Kamin _MaP-1_detail_26-07-28.jpg |  | - |  | Asbest | Asbest: Widerlegt
MaP-2 | Einzelprobe | VM-3 | Putz | Wand |  | Bad / WC | EG | Wand |  |  | 28.7.2026 - 08:55 | Claudio Tavella |  |  | Bad - WC -EG -Wand _MaP-2_26-07-28.jpg | Bad - WC -EG -Wand _MaP-2_detail_26-07-28.jpg |  | - |  | Asbest | Asbest: Widerlegt
MaP-3 | Einzelprobe | VM-4 | Putz | Decke |  | Bad / WC | EG | Decke |  |  | 28.7.2026 - 08:56 | Claudio Tavella |  |  | Bad - WC -EG -Decke _MaP-3_26-07-28.jpg | Bad - WC -EG -Decke _MaP-3_detail_26-07-28.jpg |  | - |  | Asbest | Asbest: Widerlegt
MaP-4 | Einzelprobe | VM-3 | Putz | Wand |  | Küche | EG | Wand |  |  | 28.7.2026 - 09:04 | Claudio Tavella |  |  | Küche -EG -Wand _MaP-4_26-07-28.jpg | Küche -EG -Wand _MaP-4_detail_26-07-28.jpg |  | - |  | Asbest | Asbest: Widerlegt
MaP-5 | Einzelprobe | VM-4 | Putz | Decke |  | Küche | EG | Decke |  |  | 28.7.2026 - 09:04 | Claudio Tavella |  |  | Küche -EG -Decke _MaP-5_26-07-28.jpg | Küche -EG -Decke _MaP-5_detail_26-07-28.jpg |  | - |  | Asbest | Asbest: Widerlegt
MaP-6 | Einzelprobe | VM-3 | Putz | Wand |  | Wohnzimmer | EG | Wand |  |  | 28.7.2026 - 09:08 | Claudio Tavella |  |  | Wohnzimmer -EG -Wand _MaP-6_26-07-28.jpg | Wohnzimmer -EG -Wand _MaP-6_detail_26-07-28.jpg |  | - |  | Asbest | Asbest: Widerlegt
MaP-7 | Einzelprobe | VM-3 | Putz | Wand |  | Gang / Treppenhaus | UG- EG | Wand |  |  | 28.7.2026 - 09:21 | Claudio Tavella |  |  | Gang - Treppenhaus -UG- EG -Wand _MaP-7_26-07-28.jpg | Gang - Treppenhaus -UG- EG -Wand _MaP-7_detail_26-07-28.jpg |  | - |  | Asbest | Asbest: Widerlegt
MaP-8 | Einzelprobe | VM-4 | Putz | Decke |  | Gang / Treppenhaus | UG- EG | Decke |  |  | 28.7.2026 - 09:22 | Claudio Tavella |  |  | Gang - Treppenhaus -UG- EG -Decke _MaP-8_26-07-28.jpg | Gang - Treppenhaus -UG- EG -Decke _MaP-8_detail_26-07-28.jpg |  | - |  | Asbest | Asbest: Widerlegt
MaP-9 | Einzelprobe | VM-3 | Putz | Wand |  | Waschküche | UG | Wand |  |  | 28.7.2026 - 09:23 | Claudio Tavella |  |  | Waschküche -UG -Wand _MaP-9_26-07-28.jpg | Waschküche -UG -Wand _MaP-9_detail_26-07-28.jpg |  | - |  | Asbest | Asbest: Widerlegt
MaP-10 | Einzelprobe | VM-4 | Putz | Decke |  | Waschküche | UG | Decke |  |  | 28.7.2026 - 09:23 | Claudio Tavella |  |  | Waschküche -UG -Decke _MaP-10_26-07-28.jpg | Waschküche -UG -Decke _MaP-10_detail_26-07-28.jpg |  | - |  | Asbest | Asbest: Widerlegt
MaP-11 | Einzelprobe | VM-9 | Cushion Vinyl | Boden |  | WC/ Keller | UG | Boden |  |  | 28.7.2026 - 09:30 | Claudio Tavella |  |  | WC- Keller -UG -Boden _MaP-11_26-07-28.jpg | WC- Keller -UG -Boden _MaP-11_detail_26-07-28.jpg |  | - |  | Asbest | Asbest: Widerlegt
MaP-12 | Einzelprobe | VM-3 | Putz | Wand |  | WC/ Keller / Garage | UG | Wand |  |  | 28.7.2026 - 09:31 | Claudio Tavella |  |  | WC- Keller - Garage -UG -Wand _MaP-12_26-07-28.jpg | WC- Keller - Garage -UG -Wand _MaP-12_detail_26-07-28.jpg |  | - |  | Asbest | Asbest: Widerlegt
MaP-13 | Einzelprobe | VM-4 | Putz | Decke |  | WC/ Keller / Garage | UG | Decke |  |  | 28.7.2026 - 09:32 | Claudio Tavella |  |  | WC- Keller - Garage -UG -Decke _MaP-13_26-07-28.jpg | WC- Keller - Garage -UG -Decke _MaP-13_detail_26-07-28.jpg |  | - |  | Asbest | Asbest: Widerlegt
MaP-14 | Einzelprobe | VM-3 | Putz | Wand |  | Fassade | UG | Wand |  |  | 28.7.2026 - 09:34 | Claudio Tavella |  |  | Fassade -UG -Wand _MaP-14_26-07-28.jpg | Fassade -UG -Wand _MaP-14_detail_26-07-28.jpg |  | - |  | Asbest | Asbest: Widerlegt
MaP-15 | Einzelprobe | VM-10 | Faserzement | Dach |  | Dach | DG | Dach |  |  | 28.7.2026 - 09:39 | Claudio Tavella |  |  | Dach -DG -Dach _MaP-15_26-07-28.jpg | Dach -DG -Dach _MaP-15_detail_26-07-28.jpg |  | - |  | Asbest | Asbest: Bestätigt
VB-1 | Visueller Befund | VM-1 | Faserzement | Unterdach |  | Estrich | DG | Unterdach |  |  | 28.7.2026 - 08:48 | Claudio Tavella |  |  | Estrich -DG -Unterdach _VB-1_26-07-28.jpg | Estrich -DG -Unterdach _VB-1_detail_26-07-28.jpg |  | - |  | Asbest | Asbest: Widerlegt
VB-2 | Visueller Befund | VM-5 | Plattenkleber | Wand / Boden |  | Küche / Bad / WC | EG | Wand / Boden | 1995 |  | 28.7.2026 - 09:05 | Claudio Tavella |  |  | Küche - Bad - WC -EG -Wand - ..._VB-2_26-07-28.jpg | Küche - Bad - WC -EG -Wand - ..._VB-2_detail_26-07-28.jpg |  | - |  | Asbest | Asbest: Widerlegt
VB-3 | Visueller Befund | VM-6 | Faserzement | Fallrohr |  | Gesamtes Haus | UG / DG | Fallrohr |  |  | 28.7.2026 - 09:25 | Claudio Tavella |  |  | Gesamtes Haus -UG - DG-Fallrohr _VB-3_26-07-28.jpg | Gesamtes Haus -UG - DG-Fallrohr _VB-3_detail_26-07-28.jpg |  | - |  | Asbest | Asbest: Widerlegt
VB-4 | Visueller Befund | VM-7 | Faserzement | Türblatt |  | Gesamter Keller | UG | Türblatt |  |  | 28.7.2026 - 09:26 | Claudio Tavella |  |  | Gesamter Keller -UG -Türblatt _VB-4_26-07-28.jpg | Gesamter Keller -UG -Türblatt _VB-4_detail_26-07-28.jpg | 5 | Stück |  | Asbest | Asbest: Bestätigt | 80 | % | 0 | % | 4 | Stück
VB-5 | Visueller Befund | VM-8 | Faserzement | Lavabo |  | Waschküche | UG | Lavabo |  |  | 28.7.2026 - 09:28 | Claudio Tavella |  |  | Waschküche -UG -Lavabo _VB-5_26-07-28.jpg | Waschküche -UG -Lavabo _VB-5_detail_26-07-28.jpg |  | - |  | Asbest | Asbest: Bestätigt