## Report
Bezeichnung Befund | Art | Verdachtsmoment | Material | Zugehöriges Bauteil | Farbe | Gebäude/Bereich | Stockwerk/Ebene | Raum/Teilbereich | Bemerkung Probe/Befund | Bemerkung Verdachtsmoment | Erfassungszeitpunkt | Probenehmer | Überblick | Detail | Dateiname Überblick | Dateiname Detail | Menge | Einheit | Mischprobe | Verdacht | Einstufung | Angenommene Trefferwahrscheinlichkeit | Einheit | Aussagesicherheit | Einheit | Risikomenge | Einheit | Begründung | Ergebnis Analytik | Bewertung | Aufgabe | Referenzkarte | X-Koordinate | Y-Koordinate
MaP-1 | Einzelprobe | VM-2 | Plattenkleber | Wand |  | Küche | EG | Wand |  |  | 14.2.2025 - 09:21 |  |  |  | Küche -EG-Wand _MaP-1_25-02-14.jpg | Küche -EG-Wand _MaP-1_detail_25-02-14.jpg | 5 | m² |  | Asbest | Asbest: Bestätigt | [10 empty] | EG | 837.6852 | 1098.8587
MaP-2 | Einzelprobe | VM-3 | Putz | Decke |  | Küche / Wohnzimmer / Gang | EG | Wand |  |  | 14.2.2025 - 09:22 |  |  |  | Küche - Wohnzimme...-EG -Wand _MaP-2_25-02-14.jpg | Küche - Wohnzimme...-EG -Wand _MaP-2_detail_25-02-14.jpg |  | - |  | Asbest | Asbest: Widerlegt | [10 empty] | EG | 682.0678 | 1407.276
MaP-3 | Einzelprobe | VM-4 | Plattenkleber | Boden |  | Küche / Wohnzimmer / Gang / WC / Bad | EG | Boden |  |  | 14.2.2025 - 09:25 |  |  |  | Küche - Wohnzimme...-EG -Boden _MaP-3_25-02-14.jpg | Küche - Wohnzimme...-EG -Boden _MaP-3_detail_25-02-14.jpg |  | - |  | Asbest | Asbest: Widerlegt | [10 empty] | EG | 482.1157 | 1321.7804
MaP-4 | Einzelprobe | VM-5 | Plattenkleber | Wand |  | WC | EG | Wand |  |  | 14.2.2025 - 09:28 |  |  |  | WC -EG -Wand _MaP-4_25-02-14.jpg | WC -EG -Wand _MaP-4_detail_25-02-14.jpg | 8 | m² |  | Asbest | Asbest: Bestätigt | [10 empty] | EG | 723.078 | 1097.5812
MaP-5 | Einzelprobe | VM-6 | Putz | Decke |  | WC | EG | Decke |  |  | 14.2.2025 - 09:29 |  |  |  | WC -EG -Decke _MaP-5_25-02-14.jpg | WC -EG -Decke _MaP-5_detail_25-02-14.jpg |  | - |  | Asbest | Asbest: Widerlegt | [10 empty] | EG | 733.3046 | 1132.3758
MaP-6 | Einzelprobe | VM-7 | Putz | Wand |  | Gang | EG | Wand |  |  | 14.2.2025 - 09:29 |  |  |  | Gang -EG -Wand _MaP-6_25-02-14.jpg | Gang -EG -Wand _MaP-6_detail_25-02-14.jpg |  | - |  | Asbest | Asbest: Widerlegt | [10 empty] | EG | 502.5777 | 1062.6156
MaP-7 | Einzelprobe | VM-8 | Putz | Decke |  | Schlafzimmer | EG | Decke |  |  | 14.2.2025 - 09:30 |  |  |  | Schlafzimmer -EG -Decke _MaP-7_25-02-14.jpg | Schlafzimmer -EG -Decke _MaP-7_detail_25-02-14.jpg |  | - |  | Asbest | Asbest: Widerlegt | [10 empty] | EG | 355.1111 | 775.3726
MaP-8 | Einzelprobe | VM-9 | Putz | Wand |  | Schlafzimmer | EG | Wand |  |  | 14.2.2025 - 09:31 |  |  |  | Schlafzimmer -EG -Wand _MaP-8_25-02-14.jpg | Schlafzimmer -EG -Wand _MaP-8_detail_25-02-14.jpg |  | - |  | Asbest | Asbest: Widerlegt | [10 empty] | EG | 351.457 | 627.9723
MaP-9 | Einzelprobe | VM-10 | Plattenkleber | Boden |  | Schlafzimmer | EG | Boden |  |  | 14.2.2025 - 09:44 |  |  |  | Schlafzimmer -EG -Boden _MaP-9_25-02-14.jpg | Schlafzimmer -EG -Boden _MaP-9_detail_25-02-14.jpg |  | - |  | Asbest | Asbest: Widerlegt | [10 empty] | EG | 248.194 | 697.2829
MaP-10 | Einzelprobe | VM-11 | Putz | Decke |  | Dusche | EG | Decke |  |  | 14.2.2025 - 09:45 |  |  |  | Dusche -EG -Decke _MaP-10_25-02-14.jpg | Dusche -EG -Decke _MaP-10_detail_25-02-14.jpg |  | - |  | Asbest | Asbest: Widerlegt | [10 empty] | EG | 572.6764 | 819.4134
MaP-11 | Einzelprobe | VM-12 | Plattenkleber | Wand |  | Dusche | EG | Wand |  |  | 14.2.2025 - 09:46 |  |  |  | Dusche -EG -Wand _MaP-11_25-02-14.jpg | Dusche -EG -Wand _MaP-11_detail_25-02-14.jpg |  | - |  | Asbest | Asbest: Widerlegt | [10 empty] | EG | 567.1958 | 798.1326
MaP-12 | Einzelprobe | VM-13 | Putz | Decke |  | Bad | EG | Decke |  |  | 14.2.2025 - 09:47 |  |  |  | Bad -EG -Decke _MaP-12_25-02-14.jpg | Bad -EG -Decke _MaP-12_detail_25-02-14.jpg |  | - |  | Asbest | Asbest: Widerlegt | [10 empty] | EG | 541.8744 | 848.7755
MaP-13 | Einzelprobe | VM-14 | Plattenkleber | Wand |  | Bad | EG | Wand |  |  | 14.2.2025 - 09:48 |  |  |  | Bad -EG -Wand _MaP-13_25-02-14.jpg | Bad -EG -Wand _MaP-13_detail_25-02-14.jpg | 22 | m² |  | Asbest | Asbest: Bestätigt | [10 empty] | EG | 590.6311 | 638.6605
MaP-14 | Einzelprobe | VM-15 | Putz | Wand |  | Gang / Treppenhaus | EG / UG | Wand |  |  | 14.2.2025 - 10:01 |  |  |  | Gang - Treppenhaus -EG - UG -Wand _MaP-14_25-02-14.jpg | Gang - Treppenhaus -EG - UG -Wand _MaP-14_detail_25-02-14.jpg |  | - |  | Asbest | Asbest: Widerlegt | [10 empty] | EG | 525.4188 | 996.2137
MaP-15 | Einzelprobe | VM-16 | Plattenkleber | Wand |  | Waschküche | UG | Wand |  |  | 14.2.2025 - 10:02 |  |  |  | Waschküche -UG -Wand _MaP-15_25-02-14.jpg | Waschküche -UG -Wand _MaP-15_detail_25-02-14.jpg | 22 | m² |  | Asbest | Asbest: Bestätigt | [10 empty] | UG | 836.2948 | 196.1151
MaP-16 | Einzelprobe | VM-17 | Putz | Wand |  | Waschküche | UG | Wand |  |  | 14.2.2025 - 10:03 |  |  |  | Waschküche -UG -Wand _MaP-16_25-02-14.jpg | Waschküche -UG -Wand _MaP-16_detail_25-02-14.jpg |  | - |  | Asbest | Asbest: Widerlegt | [10 empty] | UG | 927.744 | 311.296
MaP-17 | Einzelprobe | VM-18 | Putz | Decke |  | Waschküche | UG | Decke |  |  | 14.2.2025 - 10:03 |  |  |  | Waschküche -UG -Decke _MaP-17_25-02-14.jpg | Waschküche -UG -Decke _MaP-17_detail_25-02-14.jpg |  | - |  | Asbest | Asbest: Widerlegt | [10 empty] | UG | 743.424 | 387.7547
MaP-18 | Einzelprobe | VM-19 | Plattenkleber | Wand |  | Dusche / WC | UG | Wand |  |  | 14.2.2025 - 10:04 |  |  |  | Dusche - WC -UG -Wand _MaP-18_25-02-14.jpg | Dusche - WC -UG -Wand _MaP-18_detail_25-02-14.jpg | 9 | m² |  | Asbest | Asbest: Bestätigt | [10 empty] | UG | 264.8141 | 1253.2801
MaP-19 | Einzelprobe | VM-20 | Putz | Wand |  | Hobbyraum | UG | Wand |  |  | 14.2.2025 - 10:05 |  |  |  | Hobbyraum -UG -Wand _MaP-19_25-02-14.jpg | Hobbyraum -UG -Wand _MaP-19_detail_25-02-14.jpg |  | - |  | Asbest | Asbest: Widerlegt | [10 empty] | UG | 693.5921 | 1339.5159
MaP-20 | Einzelprobe | VM-21 | Plattenkleber | Wand |  | Hobbyraum | UG | Wand |  |  | 14.2.2025 - 10:06 |  |  |  | Hobbyraum -UG -Wand _MaP-20_25-02-14.jpg | Hobbyraum -UG -Wand _MaP-20_detail_25-02-14.jpg | 3 | m² |  | Asbest | Asbest: Bestätigt | [10 empty] | UG | 424.9878 | 1361.5418
MaP-21 | Einzelprobe | VM-22 | Plattenkleber | Boden |  | Alle Schlafzimmer / Gang | UG | Boden |  |  | 14.2.2025 - 10:08 |  |  |  | Alle Schlafzimmer...-UG -Boden _MaP-21_25-02-14.jpg | Alle Schlafzimmer...-UG -Boden _MaP-21_detail_25-02-14.jpg |  | - |  | Asbest | Asbest: Widerlegt | [10 empty] | UG | 524.9707 | 816.4694
MaP-22 | Einzelprobe | VM-24 | Plattenkleber | Wand |  | Dusche | EG | Wand |  |  | 21.2.2025 - 10:54 |  |  |  | Dusche -EG -Wand _MaP-22_25-02-21.jpg | Dusche -EG -Wand _MaP-22_detail_25-02-21.jpg |  | - |  | Asbest | Asbest: Bestätigt | [10 empty] | EG | 580.9947 | 758.0595
VB-1 | Visueller Befund | VM-23 | Faserzement | Wand |  | Gang | UG | Wand |  |  | 14.2.2025 - 10:09 |  |  |  | Gang -UG -Wand _VB-1_25-02-14.jpg | Gang -UG -Wand _VB-1_detail_25-02-14.jpg | 1 | m² |  | Asbest | Asbest: Bestätigt | 80 | % | -2.220446e-14 | % | 0.8 | m² |  |  |  |  | UG | 925.3068 | 997.0462
VB-2 | Visueller Befund | VM-1 | Eternitrohr | Wand |  | Wand | EG / UG |  |  |  | 14.2.2025 - 10:28 |  |  |  | Wand -EG - UG-_VB-2_25-02-14.jpg | Wand -EG - UG-_VB-2_detail_25-02-14.jpg | 25 | m |  | Asbest | Asbest: Bestätigt | [10 empty] | UG | 642.0265 | 1319.9153