## Report
Bezeichnung Befund | Art | Verdachtsmoment | Material | Zugehöriges Bauteil | Farbe | Gebäude/Bereich | Stockwerk/Ebene | Raum/Teilbereich | Bemerkung Probe/Befund | Bemerkung Verdachtsmoment | Erfassungszeitpunkt | Probenehmer | Überblick | Detail | Dateiname Überblick | Dateiname Detail | Menge | Einheit | Mischprobe | Verdacht | Einstufung | Angenommene Trefferwahrscheinlichkeit | Einheit | Aussagesicherheit | Einheit | Risikomenge | Einheit | Begründung | Ergebnis Analytik | Bewertung | Aufgabe | Referenzkarte | X-Koordinate | Y-Koordinate
MaP-1 | Einzelprobe | VM-22 | Teppichkleber | Boden |  | Wohnbereich | DG |  |  |  | 04.8.2026 - 10:01 | Pascal Kallen |  |  | Wohnbereich -DG-_MaP-1_26-08-04.jpg | Wohnbereich -DG-_MaP-1_detail_26-08-04.jpg |  | - |  | Asbest | Asbest: Nicht eingestuft
MaP-2 | Einzelprobe | VM-3 | Verputz | Decke |  | Wohnbereich | DG |  |  |  | 04.8.2026 - 10:03 | Pascal Kallen |  |  | Wohnbereich -DG-_MaP-2_26-08-04.jpg | Wohnbereich -DG-_MaP-2_detail_26-08-04.jpg |  | - |  | Asbest | Asbest: Nicht eingestuft
MaP-3 | Einzelprobe | VM-13 | Verputz | Wand |  | Wohnbereich | DG |  |  |  | 04.8.2026 - 10:03 | Pascal Kallen |  |  | Wohnbereich -DG-_MaP-3_26-08-04.jpg | Wohnbereich -DG-_MaP-3_detail_26-08-04.jpg |  | - |  | Asbest | Asbest: Nicht eingestuft
MaP-4 | Einzelprobe | VM-6 | Fliesenkleber | Boden |  | Wohnbereich | DG |  |  |  | 04.8.2026 - 10:05 | Pascal Kallen |  |  | Wohnbereich -DG-_MaP-4_26-08-04.jpg | Wohnbereich -DG-_MaP-4_detail_26-08-04.jpg |  | - |  | Asbest | Asbest: Nicht eingestuft
MaP-5 | Einzelprobe | VM-18 | Fliesenkleber | Sockel |  | Wohnbereich | DG |  |  |  | 04.8.2026 - 10:06 | Pascal Kallen |  |  | Wohnbereich -DG-_MaP-5_26-08-04.jpg | Wohnbereich -DG-_MaP-5_detail_26-08-04.jpg |  | - |  | Asbest | Asbest: Nicht eingestuft
MaP-6 | Einzelprobe | VM-4 | Verputz | Decke und Wand |  | Nasszelle | DG |  |  |  | 04.8.2026 - 10:06 | Pascal Kallen |  |  | Nasszelle -DG-_MaP-6_26-08-04.jpg | Nasszelle -DG-_MaP-6_detail_26-08-04.jpg |  | - |  | Asbest | Asbest: Nicht eingestuft
MaP-7 | Einzelprobe | VM-6 | Fliesenkleber | Boden |  | Nasszelle | DG |  |  |  | 04.8.2026 - 10:08 | Pascal Kallen |  |  | Nasszelle -DG-_MaP-7_26-08-04.jpg | Nasszelle -DG-_MaP-7_detail_26-08-04.jpg |  | - |  | Asbest | Asbest: Nicht eingestuft
MaP-8 | Einzelprobe | VM-6 | Fliesenkleber | Boden |  | Nasszelle | DG |  |  |  | 04.8.2026 - 10:08 | Pascal Kallen |  |  | Nasszelle -DG-_MaP-8_26-08-04.jpg | Nasszelle -DG-_MaP-8_detail_26-08-04.jpg |  | - |  | Asbest | Asbest: Nicht eingestuft
MaP-9 | Einzelprobe | VM-24 | Abdichtungsbahn | Aussenwände |  | ganzes Haus | EG - DG |  |  |  | 04.8.2026 - 10:10 | Pascal Kallen |  |  | ganzes Haus -EG - DG-_MaP-9_26-08-04.jpg | ganzes Haus -EG - DG-_MaP-9_detail_26-08-04.jpg |  | - |  | Asbest | Asbest: Nicht eingestuft
MaP-10 | Einzelprobe | VM-6 | Fliesenkleber | Boden |  | Wohnzimmer | OG |  |  |  | 04.8.2026 - 11:12 | Pascal Kallen |  |  | Wohnzimmer -OG-_MaP-10_26-08-04.jpg | Wohnzimmer -OG-_MaP-10_detail_26-08-04.jpg |  | - |  | Asbest | Asbest: Nicht eingestuft
MaP-11 | Einzelprobe | VM-13 | Verputz | Wand |  | Wohnzimmer | OG |  |  |  | 04.8.2026 - 11:17 | Pascal Kallen |  |  | Wohnzimmer -OG-_MaP-11_26-08-04.jpg | Wohnzimmer -OG-_MaP-11_detail_26-08-04.jpg |  | - |  | Asbest | Asbest: Nicht eingestuft
MaP-12 | Einzelprobe | VM-16 | Fensterkitt | Flügel |  | Wohnzimmer | OG |  |  |  | 04.8.2026 - 11:17 | Pascal Kallen |  |  | Wohnzimmer -OG-_MaP-12_26-08-04.jpg | Wohnzimmer -OG-_MaP-12_detail_26-08-04.jpg |  | - |  | Asbest | Asbest: Nicht eingestuft
MaP-13 | Einzelprobe | VM-5 | Fliesenkleber | Wand |  | Wohnzimmer | OG |  |  |  | 04.8.2026 - 11:24 | Pascal Kallen |  |  | Wohnzimmer -OG-_MaP-13_26-08-04.jpg | Wohnzimmer -OG-_MaP-13_detail_26-08-04.jpg |  | - |  | Asbest | Asbest: Nicht eingestuft
MaP-14 | Einzelprobe | VM-3 | Verputz | Decke |  | Küche | OG |  |  |  | 04.8.2026 - 11:25 | Pascal Kallen |  |  | Küche -OG-_MaP-14_26-08-04.jpg | Küche -OG-_MaP-14_detail_26-08-04.jpg |  | - |  | Asbest | Asbest: Nicht eingestuft
MaP-15 | Einzelprobe | VM-25 | Brandschutzplatte | Cheminée |  | Wohnzimmer | OG |  |  |  | 04.8.2026 - 11:26 | Pascal Kallen |  |  | Wohnzimmer -OG-_MaP-15_26-08-04.jpg | Wohnzimmer -OG-_MaP-15_detail_26-08-04.jpg |  | - |  | Asbest | Asbest: Nicht eingestuft
MaP-16 | Einzelprobe | VM-26 | (elastische) Bodenbeläge | Boden |  | Gang und Treppe | OG |  |  |  | 04.8.2026 - 11:28 | Pascal Kallen |  |  | Gang und Treppe -OG-_MaP-16_26-08-04.jpg | Gang und Treppe -OG-_MaP-16_detail_26-08-04.jpg |  | - |  | Asbest | Asbest: Nicht eingestuft
MaP-17 | Einzelprobe | VM-6 | Fliesenkleber | Boden |  | Eingang | EG |  |  |  | 04.8.2026 - 11:29 | Pascal Kallen |  |  | Eingang-EG-_MaP-17_26-08-04.jpg | Eingang-EG-_MaP-17_detail_26-08-04.jpg |  | - |  | Asbest | Asbest: Nicht eingestuft
MaP-18 | Einzelprobe | VM-22 | Teppichkleber | Boden |  | Gang | EG |  |  |  | 04.8.2026 - 11:33 | Pascal Kallen |  |  | Gang-EG-_MaP-18_26-08-04.jpg | Gang-EG-_MaP-18_detail_26-08-04.jpg |  | - |  | Asbest | Asbest: Nicht eingestuft
MaP-19 | Einzelprobe | VM-18 | Fliesenkleber | Sockel |  | Gang | EG |  |  |  | 04.8.2026 - 11:34 | Pascal Kallen |  |  | Gang-EG-_MaP-19_26-08-04.jpg | Gang-EG-_MaP-19_detail_26-08-04.jpg |  | - |  | Asbest | Asbest: Nicht eingestuft
MaP-20 | Einzelprobe | VM-13 | Verputz | Wand |  | Fassade | EG-DG |  |  |  | 04.8.2026 - 12:09 | Pascal Kallen |  |  | Fassade -EG-DG-_MaP-20_26-08-04.jpg | Fassade -EG-DG-_MaP-20_detail_26-08-04.jpg |  | - |  | Asbest | Asbest: Nicht eingestuft
VB-1 | Visueller Befund | VM-1 | behandeltes Holz | Konstruktions-und Verkleidungsholz |  | ganzes Haus | EG - DG |  |  |  | 04.8.2026 - 10:10 | Pascal Kallen |  |  | ganzes Haus -EG - DG-_VB-1_26-08-04.jpg | ganzes Haus -EG - DG-_VB-1_detail_26-08-04.jpg |  | - |  | Holzschutzmittel | Holzschutzmittel : Ungeklärt
VB-2 | Visueller Befund | VM-9 | LAP/ Faserzement | Elektrokasten |  | Eingang und Heizraum | EG |  |  |  | 04.8.2026 - 11:30 | Pascal Kallen |  |  | Eingang und Heizraum-EG-_VB-2_26-08-04.jpg | Eingang und Heizraum-EG-_VB-2_detail_26-08-04.jpg |  | - |  | Asbest | Asbest: Widerlegt
VB-4 | Visueller Befund | VM-11 | neueren Datums | Heizsystem |  | Keller | UG |  |  |  | 04.8.2026 - 09:59 | Pascal Kallen | [5 empty] | - |  | Divers | Divers: Widerlegt