## Report
Bezeichnung Befund | Art | Verdachtsmoment | Material | Zugehöriges Bauteil | Farbe | Gebäude/Bereich | Stockwerk/Ebene | Raum/Teilbereich | Bemerkung Probe/Befund | Bemerkung Verdachtsmoment | Erfassungszeitpunkt | Probenehmer | Überblick | Detail | Dateiname Überblick | Dateiname Detail | Menge | Einheit | Mischprobe | Verdacht | Einstufung | Angenommene Trefferwahrscheinlichkeit | Einheit | Aussagesicherheit | Einheit | Risikomenge | Einheit | Begründung | Ergebnis Analytik | Bewertung | Aufgabe | Referenzkarte | X-Koordinate | Y-Koordinate
MaP-1 | Einzelprobe | VM-1 | Verputz | Wand |  | Treppenhaus/ Gang | UG-DG | Wand |  |  | 03.8.2026 - 10:42 | Daniel Santiago |  |  | Treppenhaus- Gang-UG-DG -Wand_MaP-1_26-08-03.jpg | Treppenhaus- Gang-UG-DG -Wand_MaP-1_detail_26-08-03.jpg |  | - |  | Asbest | Asbest: Widerlegt
MaP-2 | Einzelprobe | VM-2 | Verputz | Decke |  | Treppenhaus/ Gang | UG-DG | Decke |  |  | 03.8.2026 - 10:43 | Daniel Santiago |  |  | Treppenhaus- Gang-UG-DG -Decke_MaP-2_26-08-03.jpg | Treppenhaus- Gang-UG-DG -Decke_MaP-2_detail_26-08-03.jpg |  | - |  | Asbest | Asbest: Widerlegt
MaP-3 | Einzelprobe | VM-1 | Verputz | Wand |  | Schlafzimmer | EG | Wand |  |  | 03.8.2026 - 10:45 | Daniel Santiago |  |  | Schlafzimmer -EG-Wand_MaP-3_26-08-03.jpg | Schlafzimmer -EG-Wand_MaP-3_detail_26-08-03.jpg |  | - |  | Asbest | Asbest: Widerlegt
MaP-4 | Einzelprobe | VM-2 | Verputz | Decke |  | Schlafzimmer | EG | Decke |  |  | 03.8.2026 - 10:46 | Daniel Santiago |  |  | Schlafzimmer -EG-Decke_MaP-4_26-08-03.jpg | Schlafzimmer -EG-Decke_MaP-4_detail_26-08-03.jpg |  | - |  | Asbest | Asbest: Widerlegt
MaP-5 | Einzelprobe | VM-4 | Cushion Vinyl | Boden |  | Gang | OG | Boden | Mit gelblicher Kleber |  | 03.8.2026 - 10:48 | Daniel Santiago |  |  | Gang-OG-Boden_MaP-5_26-08-03.jpg | Gang-OG-Boden_MaP-5_detail_26-08-03.jpg |  | - |  | Asbest | Asbest: Widerlegt
MaP-6 | Einzelprobe | VM-3 | Klebstoffe | Boden |  | Schlafzimmer | OG | Boden | Mit gelblicher Kleber |  | 03.8.2026 - 10:49 | Daniel Santiago |  |  | Schlafzimmer -OG-Boden_MaP-6_26-08-03.jpg | Schlafzimmer -OG-Boden_MaP-6_detail_26-08-03.jpg |  | - |  | Asbest | Asbest: Widerlegt
MaP-7 | Einzelprobe | VM-1 | Verputz | Wand |  | Schlafzimmer | OG | Wand |  |  | 03.8.2026 - 10:50 | Daniel Santiago |  |  | Schlafzimmer -OG-Wand_MaP-7_26-08-03.jpg | Schlafzimmer -OG-Wand_MaP-7_detail_26-08-03.jpg |  | - |  | Asbest | Asbest: Widerlegt
MaP-8 | Einzelprobe | VM-2 | Verputz | Decke |  | Schlafzimmer | OG | Decke |  |  | 03.8.2026 - 10:51 | Daniel Santiago |  |  | Schlafzimmer -OG-Decke_MaP-8_26-08-03.jpg | Schlafzimmer -OG-Decke_MaP-8_detail_26-08-03.jpg |  | - |  | Asbest | Asbest: Widerlegt
MaP-9 | Einzelprobe | VM-5 | Fliesenkleber | Boden |  | Badezimmer | OG | Boden | Oberbelag (Zweilagig! ) |  | 03.8.2026 - 10:52 | Daniel Santiago |  |  | Badezimmer -OG-Boden_MaP-9_26-08-03.jpg | Badezimmer -OG-Boden_MaP-9_detail_26-08-03.jpg |  | - |  | Asbest | Asbest: Bestätigt
MaP-10 | Einzelprobe | VM-5 | Fliesenkleber | Boden |  | Badezimmer | OG | Boden | Unterbelag (Zweilagig! ) |  | 03.8.2026 - 10:54 | Daniel Santiago |  |  | Badezimmer -OG-Boden_MaP-10_26-08-03.jpg | Badezimmer -OG-Boden_MaP-10_detail_26-08-03.jpg |  | - |  | Asbest | Asbest: Bestätigt
MaP-11 | Einzelprobe | VM-6 | Fliesenkleber | Wand |  | Badezimmer | OG | Wand |  |  | 03.8.2026 - 10:56 | Daniel Santiago |  |  | Badezimmer -OG-Wand_MaP-11_26-08-03.jpg | Badezimmer -OG-Wand_MaP-11_detail_26-08-03.jpg |  | - |  | Asbest | Asbest: Bestätigt
MaP-12 | Einzelprobe | VM-1 | Verputz | Wand |  | Badezimmer | OG | Wand |  |  | 03.8.2026 - 10:57 | Daniel Santiago |  |  | Badezimmer -OG-Wand_MaP-12_26-08-03.jpg | Badezimmer -OG-Wand_MaP-12_detail_26-08-03.jpg |  | - |  | Asbest | Asbest: Widerlegt
MaP-13 | Einzelprobe | VM-2 | Verputz | Decke |  | Badezimmer | OG | Decke |  |  | 03.8.2026 - 10:57 | Daniel Santiago |  |  | Badezimmer -OG-Decke_MaP-13_26-08-03.jpg | Badezimmer -OG-Decke_MaP-13_detail_26-08-03.jpg |  | - |  | Asbest | Asbest: Widerlegt
MaP-14 | Einzelprobe | VM-5 | Fliesenkleber | Boden |  | Küche | OG | Boden |  |  | 03.8.2026 - 11:01 | Daniel Santiago |  |  | Küche -OG-Boden_MaP-14_26-08-03.jpg | Küche -OG-Boden_MaP-14_detail_26-08-03.jpg |  | - |  | Asbest | Asbest: Bestätigt
MaP-15 | Einzelprobe | VM-7 | Fliesenkleber | Sockel |  | Küche | OG | Sockel |  |  | 03.8.2026 - 11:01 | Daniel Santiago |  |  | Küche -OG-Sockel_MaP-15_26-08-03.jpg | Küche -OG-Sockel_MaP-15_detail_26-08-03.jpg |  | - |  | Asbest | Asbest: Bestätigt
MaP-16 | Einzelprobe | VM-6 | Fliesenkleber | Wand |  | Küche | OG | Wand |  |  | 03.8.2026 - 12:39 | Daniel Santiago |  |  | Küche -OG-Wand_MaP-16_26-08-03.jpg | Küche -OG-Wand_MaP-16_detail_26-08-03.jpg |  | - |  | Asbest | Asbest: Bestätigt
MaP-17 | Einzelprobe | VM-1 | Verputz | Wand |  | Küche | OG | Wand |  |  | 03.8.2026 - 11:03 | Daniel Santiago |  |  | Küche -OG-Wand_MaP-17_26-08-03.jpg | Küche -OG-Wand_MaP-17_detail_26-08-03.jpg |  | - |  | Asbest | Asbest: Widerlegt
MaP-18 | Einzelprobe | VM-2 | Verputz | Decke |  | Küche | OG | Decke |  |  | 03.8.2026 - 11:04 | Daniel Santiago |  |  | Küche -OG-Decke_MaP-18_26-08-03.jpg | Küche -OG-Decke_MaP-18_detail_26-08-03.jpg |  | - |  | Asbest | Asbest: Widerlegt
MaP-19 | Einzelprobe | VM-5 | Fliesenkleber | Boden |  | Balkon | OG | Boden |  |  | 03.8.2026 - 11:05 | Daniel Santiago |  |  | Balkon -OG-Boden_MaP-19_26-08-03.jpg | Balkon -OG-Boden_MaP-19_detail_26-08-03.jpg |  | - |  | Asbest | Asbest: Bestätigt
MaP-20 | Einzelprobe | VM-1 | Verputz | Wand |  | Fassade | EG-DG | Wand |  |  | 03.8.2026 - 11:06 | Daniel Santiago |  |  | Fassade -EG-DG-Wand_MaP-20_26-08-03.jpg | Fassade -EG-DG-Wand_MaP-20_detail_26-08-03.jpg |  | - |  | Asbest | Asbest: Widerlegt