## Report
Bezeichnung Befund | Art | Verdachtsmoment | Material | Zugehöriges Bauteil | Farbe | Gebäude/Bereich | Stockwerk/Ebene | Raum/Teilbereich | Bemerkung Probe/Befund | Bemerkung Verdachtsmoment | Erfassungszeitpunkt | Probenehmer | Überblick | Detail | Dateiname Überblick | Dateiname Detail | Menge | Einheit | Mischprobe | Verdacht | Einstufung | Angenommene Trefferwahrscheinlichkeit | Einheit | Aussagesicherheit | Einheit | Risikomenge | Einheit | Begründung | Ergebnis Analytik | Bewertung | Aufgabe | Referenzkarte | X-Koordinate | Y-Koordinate
MaP-1 | Einzelprobe | VM-1 | Plattenkleber | Wand |  | Bad | 2. OG | Wand |  |  | 13.2.2025 - 14:56 |  |  |  | Bad -2. OG -Wand _MaP-1_25-02-13.jpg | Bad -2. OG -Wand _MaP-1_detail_25-02-13.jpg |  | - |  | Asbest | Asbest: Widerlegt
MaP-2 | Einzelprobe | VM-2 | Plattenkleber | Boden |  | Bad | 2. OG | Boden |  |  | 13.2.2025 - 14:58 |  |  |  | Bad -2. OG -Boden _MaP-2_25-02-13.jpg | Bad -2. OG -Boden _MaP-2_detail_25-02-13.jpg | 6 | m² |  | Asbest | Asbest: Bestätigt
MaP-3 | Einzelprobe | VM-3 | Putz | Wand |  | Bad | 2. OG | Wand |  |  | 13.2.2025 - 14:59 |  |  |  | Bad -2. OG -Wand _MaP-3_25-02-13.jpg | Bad -2. OG -Wand _MaP-3_detail_25-02-13.jpg |  | - |  | Asbest | Asbest: Widerlegt
MaP-4 | Einzelprobe | VM-4 | Putz | Decke |  | Bad | 2. OG | Decke |  |  | 13.2.2025 - 14:59 |  |  |  | Bad -2. OG -Decke _MaP-4_25-02-13.jpg | Bad -2. OG -Decke _MaP-4_detail_25-02-13.jpg |  | - |  | Asbest | Asbest: Widerlegt
MaP-5 | Einzelprobe | VM-5 | Putz | Wand |  | Schlafzimmer | 2. OG | Wand |  |  | 13.2.2025 - 15:00 |  |  |  | Schlafzimmer -2. OG -Wand _MaP-5_25-02-13.jpg | Schlafzimmer -2. OG -Wand _MaP-5_detail_25-02-13.jpg |  | - |  | Asbest | Asbest: Widerlegt
MaP-6 | Einzelprobe | VM-6 | Putz | Decke |  | Schlafzimmer | 2. OG | Decke |  |  | 13.2.2025 - 15:03 |  |  |  | Schlafzimmer -2. OG -Decke _MaP-6_25-02-13.jpg | Schlafzimmer -2. OG -Decke _MaP-6_detail_25-02-13.jpg |  | - |  | Asbest | Asbest: Widerlegt
MaP-7 | Einzelprobe | VM-7 | Plattenkleber | Boden |  | Alle Schlafzimmer | 2. OG | Boden |  |  | 13.2.2025 - 15:04 |  |  |  | Alle Schlafzimmer -2. OG -Boden _MaP-7_25-02-13.jpg | Alle Schlafzimmer -2. OG -Boden _MaP-7_detail_25-02-13.jpg |  | - |  | Asbest | Asbest: Widerlegt
MaP-8 | Einzelprobe | VM-8 | Plattenkleber | Boden |  | WC | 2. OG | Boden |  |  | 13.2.2025 - 15:07 |  |  |  | WC -2. OG-Boden _MaP-8_25-02-13.jpg | WC -2. OG-Boden _MaP-8_detail_25-02-13.jpg |  | - |  | Asbest | Asbest: Widerlegt
MaP-9 | Einzelprobe | VM-9 | Putz | Wand |  | WC | 2. OG | Wand |  |  | 13.2.2025 - 15:08 |  |  |  | WC -2. OG -Wand _MaP-9_25-02-13.jpg | WC -2. OG -Wand _MaP-9_detail_25-02-13.jpg |  | - |  | Asbest | Asbest: Widerlegt
MaP-10 | Einzelprobe | VM-10 | Plattenkleber | Wand |  | WC | 2. OG | Wand |  |  | 13.2.2025 - 15:09 |  |  |  | WC -2. OG-Wand _MaP-10_25-02-13.jpg | WC -2. OG-Wand _MaP-10_detail_25-02-13.jpg |  | - |  | Asbest | Asbest: Widerlegt
MaP-11 | Einzelprobe | VM-11 | Putz | Decke |  | WC | 2. OG | Decke |  |  | 13.2.2025 - 15:09 |  |  |  | WC -2. OG-Decke _MaP-11_25-02-13.jpg | WC -2. OG-Decke _MaP-11_detail_25-02-13.jpg |  | - |  | Asbest | Asbest: Widerlegt
MaP-12 | Einzelprobe | VM-12 | Plattenkleber | Boden |  | Gang / Wohnzimmer | 2. OG | Boden |  |  | 13.2.2025 - 15:15 |  |  |  | Gang - Wohnzimmer -2. OG -Boden _MaP-12_25-02-13.jpg | Gang - Wohnzimmer -2. OG -Boden _MaP-12_detail_25-02-13.jpg |  | - |  | Asbest | Asbest: Widerlegt
MaP-13 | Einzelprobe | VM-13 | Putz | Wand |  | Gang / Wohnzimmer | 2. OG | Wand |  |  | 13.2.2025 - 15:16 |  |  |  | Gang - Wohnzimmer -2. OG -Wand _MaP-13_25-02-13.jpg | Gang - Wohnzimmer -2. OG -Wand _MaP-13_detail_25-02-13.jpg |  | - |  | Asbest | Asbest: Widerlegt
MaP-14 | Einzelprobe | VM-14 | Putz | Decke |  | Gang / Wohnzimmer | 2. OG | Decke |  |  | 13.2.2025 - 15:17 |  |  |  | Gang - Wohnzimmer -2. OG -Decke _MaP-14_25-02-13.jpg | Gang - Wohnzimmer -2. OG -Decke _MaP-14_detail_25-02-13.jpg |  | - |  | Asbest | Asbest: Widerlegt
MaP-15 | Einzelprobe | VM-15 | Plattenkleber | Wand |  | Küche | 2. OG | Wand |  |  | 13.2.2025 - 15:31 |  |  |  | Küche -2. OG -Wand _MaP-15_25-02-13.jpg | Küche -2. OG -Wand _MaP-15_detail_25-02-13.jpg | 3 | m² |  | Asbest | Asbest: Bestätigt
MaP-16 | Einzelprobe | VM-16 | Putz | Wand |  | Küche | 2. OG | Wand |  |  | 13.2.2025 - 15:32 |  |  |  | Küche -2. OG -Wand _MaP-16_25-02-13.jpg | Küche -2. OG -Wand _MaP-16_detail_25-02-13.jpg |  | - |  | Asbest | Asbest: Widerlegt
MaP-17 | Einzelprobe | VM-17 | Putz | Decke |  | Küche | 2. OG | Decke |  |  | 13.2.2025 - 15:33 |  |  |  | Küche -2. OG -Decke _MaP-17_25-02-13.jpg | Küche -2. OG -Decke _MaP-17_detail_25-02-13.jpg |  | - |  | Asbest | Asbest: Widerlegt
MaP-18 | Einzelprobe | VM-18 | (elastische) Bodenbeläge | Boden |  | Küche | 2. OG | Boden |  |  | 13.2.2025 - 15:34 |  |  |  | Küche -2. OG -Boden _MaP-18_25-02-13.jpg | Küche -2. OG -Boden _MaP-18_detail_25-02-13.jpg |  | - |  | Asbest | Asbest: Widerlegt
MaP-19 | Einzelprobe | VM-19 | Anschlagkitt | Wand |  | Alle Fenster | 2. OG | Wand |  |  | 13.2.2025 - 15:36 |  |  |  | Alle Fenster -2. OG -Wand _MaP-19_25-02-13.jpg | Alle Fenster -2. OG -Wand _MaP-19_detail_25-02-13.jpg |  | - |  | Asbest | Asbest: Widerlegt
VB-1 | Visueller Befund | VM-20 | Fensterkitt | Fenster |  | Alle Fenster | 2. OG | Wand |  |  | 13.2.2025 - 15:37 |  |  |  | Alle Fenster -2. OG -Wand _VB-1_25-02-13.jpg | Alle Fenster -2. OG -Wand _VB-1_detail_25-02-13.jpg | 15 | Stück |  | Asbest | Asbest: Bestätigt