## Report
Bezeichnung Befund | Art | Verdachtsmoment | Material | Zugehöriges Bauteil | Farbe | Gebäude/Bereich | Stockwerk/Ebene | Raum/Teilbereich | Bemerkung Probe/Befund | Bemerkung Verdachtsmoment | Erfassungszeitpunkt | Probenehmer | Überblick | Detail | Dateiname Überblick | Dateiname Detail | Menge | Einheit | Mischprobe | Verdacht | Einstufung | Angenommene Trefferwahrscheinlichkeit | Einheit | Aussagesicherheit | Einheit | Risikomenge | Einheit | Begründung | Ergebnis Analytik | Bewertung | Aufgabe | Referenzkarte | X-Koordinate | Y-Koordinate
MaP-1 | Einzelprobe | VM-1 | Plattenkleber | Wand |  | Küche | 5. OG | Wand |  |  | 21.2.2025 - 10:08 |  |  |  | Küche -5. OG -Wand _MaP-1_25-02-21.jpg | Küche -5. OG -Wand _MaP-1_detail_25-02-21.jpg |  | - |  | Asbest | Asbest: Widerlegt | [10 empty] | 5. OG | 1162.3543 | 3512.6971
MaP-2 | Einzelprobe | VM-2 | Putz | Wand |  | Küche | 5. OG | Wand |  |  | 21.2.2025 - 10:10 |  |  |  | Küche -5. OG -Wand _MaP-2_25-02-21.jpg | Küche -5. OG -Wand _MaP-2_detail_25-02-21.jpg |  | - |  | Asbest | Asbest: Widerlegt | [10 empty] | 5. OG | 903.9538 | 3576.6874
MaP-3 | Einzelprobe | VM-3 | Putz | Decke |  | Küche / Bad | 5. OG | Decke |  |  | 21.2.2025 - 10:10 |  |  |  | Küche - Bad -5. OG -Decke _MaP-3_25-02-21.jpg | Küche - Bad -5. OG -Decke _MaP-3_detail_25-02-21.jpg |  | - |  | Asbest | Asbest: Widerlegt | [10 empty] | 5. OG | 1010.3784 | 3213.4447
MaP-4 | Einzelprobe | VM-4 | (elastische) Bodenbeläge | Boden |  | Küche / Bad | 5. OG | Boden |  |  | 21.2.2025 - 10:12 |  |  |  | Küche - Bad -5. OG -Boden _MaP-4_25-02-21.jpg | Küche - Bad -5. OG -Boden _MaP-4_detail_25-02-21.jpg | 27 | m² |  | Asbest | Asbest: Bestätigt | 60 | % | 61.90043 | % | 6.17213 | m² |  |  |  |  | 5. OG | 1062.8754 | 3056.9095
MaP-5 | Einzelprobe | VM-5 | Plattenkleber | Wand |  | Bad | 5. OG | Wand |  |  | 21.2.2025 - 10:13 |  |  |  | Bad -5. OG -Wand _MaP-5_25-02-21.jpg | Bad -5. OG -Wand _MaP-5_detail_25-02-21.jpg | 9 | m² |  | Asbest | Asbest: Bestätigt | [10 empty] | 5. OG | 1676.3497 | 3416.1797
MaP-6 | Einzelprobe | VM-6 | Plattenkleber | Wand |  | Bad | 5. OG | Wand |  |  | 21.2.2025 - 10:13 |  |  |  | Bad -5. OG -Wand _MaP-6_25-02-21.jpg | Bad -5. OG -Wand _MaP-6_detail_25-02-21.jpg |  | - |  | Asbest | Asbest: Widerlegt | [10 empty] | 5. OG | 1585.3303 | 3447.0939
MaP-7 | Einzelprobe | VM-7 | (elastische) Bodenbeläge | Boden |  | Wohnzimmer | 5. OG | Boden |  |  | 21.2.2025 - 10:15 |  |  |  | Wohnzimmer -5. OG -Boden _MaP-7_25-02-21.jpg | Wohnzimmer -5. OG -Boden _MaP-7_detail_25-02-21.jpg | 109 | m² |  | Asbest | Asbest: Bestätigt | 60 | % | 60.94214 | % | 25.54384 | m² |  |  |  |  | 5. OG | 1536.642 | 1853.7772
MaP-8 | Einzelprobe | VM-8 | Putz | Wand |  | Gang / Estrich | 5. OG | Wand |  |  | 21.2.2025 - 10:16 |  |  |  | Gang - Estrich -5. OG -Wand _MaP-8_25-02-21.jpg | Gang - Estrich -5. OG -Wand _MaP-8_detail_25-02-21.jpg |  | - |  | Asbest | Asbest: Widerlegt | [10 empty] | 5. OG | 1883.8127 | 1923.2874
MaP-9 | Einzelprobe | VM-9 | Putz | Wand |  | Waschküche | 5. OG | Wand |  |  | 21.2.2025 - 10:17 |  |  |  | Waschküche -5. OG -Wand _MaP-9_25-02-21.jpg | Waschküche -5. OG -Wand _MaP-9_detail_25-02-21.jpg |  | - |  | Asbest | Asbest: Widerlegt | [10 empty] | 5. OG | 2391.0205 | 2657.5503
MaP-10 | Einzelprobe | VM-10 | Putz | Decke |  | Waschküche | 5. OG | Decke |  |  | 21.2.2025 - 10:18 |  |  |  | Waschküche -5. OG -Decke _MaP-10_25-02-21.jpg | Waschküche -5. OG -Decke _MaP-10_detail_25-02-21.jpg |  | - |  | Asbest | Asbest: Widerlegt | [10 empty] | 5. OG | 2170.56 | 2405.76