## Report
Bezeichnung Befund | Art | Verdachtsmoment | Material | Zugehöriges Bauteil | Farbe | Gebäude/Bereich | Stockwerk/Ebene | Raum/Teilbereich | Bemerkung Probe/Befund | Bemerkung Verdachtsmoment | Erfassungszeitpunkt | Probenehmer | Überblick | Detail | Dateiname Überblick | Dateiname Detail | Menge | Einheit | Mischprobe | Verdacht | Einstufung | Angenommene Trefferwahrscheinlichkeit | Einheit | Aussagesicherheit | Einheit | Risikomenge | Einheit | Begründung | Ergebnis Analytik | Bewertung | Aufgabe | Referenzkarte | X-Koordinate | Y-Koordinate
MaP-1 | Einzelprobe | VM-1 | Klebstoffe | Boden |  | Ganzes Haus | UG-EG | Boden |  |  | 07.8.2026 - 13:25 | Daniel Santiago |  |  | Ganzes Haus -UG-EG-Boden_MaP-1_26-08-07.jpg | Ganzes Haus -UG-EG-Boden_MaP-1_detail_26-08-07.jpg |  | - |  | Asbest | Asbest: Widerlegt
MaP-2 | Einzelprobe | VM-2 | Verputz | Wand |  | Gang/ Treppenhaus | UG-EG | Wand |  |  | 07.8.2026 - 13:27 | Daniel Santiago |  |  | Gang- Treppenhaus -UG-EG-Wand_MaP-2_26-08-07.jpg | Gang- Treppenhaus -UG-EG-Wand_MaP-2_detail_26-08-07.jpg |  | - |  | Asbest | Asbest: Widerlegt
MaP-3 | Einzelprobe | VM-3 | Verputz | Decke |  | Gang/ Treppenhaus | UG-EG | Decke |  |  | 07.8.2026 - 13:28 | Daniel Santiago |  |  | Gang- Treppenhaus -UG-EG-Decke_MaP-3_26-08-07.jpg | Gang- Treppenhaus -UG-EG-Decke_MaP-3_detail_26-08-07.jpg |  | - |  | Asbest | Asbest: Widerlegt
MaP-4 | Einzelprobe | VM-4 | Cushion Vinyl | Boden |  | Küche | UG | Boden |  |  | 07.8.2026 - 13:29 | Daniel Santiago |  |  | Küche -UG-Boden_MaP-4_26-08-07.jpg | Küche -UG-Boden_MaP-4_detail_26-08-07.jpg |  | - |  | Asbest | Asbest: Widerlegt
MaP-5 | Einzelprobe | VM-2 | Verputz | Wand |  | Küche | UG | Wand |  |  | 07.8.2026 - 13:31 | Daniel Santiago |  |  | Küche -UG-Wand_MaP-5_26-08-07.jpg | Küche -UG-Wand_MaP-5_detail_26-08-07.jpg |  | - |  | Asbest | Asbest: Widerlegt
MaP-6 | Einzelprobe | VM-3 | Verputz | Decke |  | Küche | UG | Decke |  |  | 07.8.2026 - 13:31 | Daniel Santiago |  |  | Küche -UG-Decke_MaP-6_26-08-07.jpg | Küche -UG-Decke_MaP-6_detail_26-08-07.jpg |  | - |  | Asbest | Asbest: Widerlegt
MaP-7 | Einzelprobe | VM-14 | Cushion Vinyl | Boden |  | Eingang | UG | Boden |  |  | 07.8.2026 - 13:33 | Daniel Santiago |  |  | Eingang -UG-Boden_MaP-7_26-08-07.jpg | Eingang -UG-Boden_MaP-7_detail_26-08-07.jpg |  | - |  | Asbest | Asbest: Bestätigt
MaP-8 | Einzelprobe | VM-15 | Verputz | Wand |  | Eingang | UG | Wand |  |  | 07.8.2026 - 13:34 | Daniel Santiago |  |  | Eingang -UG-Wand_MaP-8_26-08-07.jpg | Eingang -UG-Wand_MaP-8_detail_26-08-07.jpg |  | - |  | Asbest | Asbest: Bestätigt
MaP-9 | Einzelprobe | VM-2 | Verputz | Wand |  | Wohnzimmer | UG | Wand |  |  | 07.8.2026 - 13:35 | Daniel Santiago |  |  | Wohnzimmer -UG-Wand_MaP-9_26-08-07.jpg | Wohnzimmer -UG-Wand_MaP-9_detail_26-08-07.jpg |  | - |  | Asbest | Asbest: Widerlegt
MaP-10 | Einzelprobe | VM-3 | Verputz | Decke |  | Wohnzimmer | UG | Decke |  |  | 07.8.2026 - 13:35 | Daniel Santiago |  |  | Wohnzimmer -UG-Decke _MaP-10_26-08-07.jpg | Wohnzimmer -UG-Decke _MaP-10_detail_26-08-07.jpg |  | - |  | Asbest | Asbest: Widerlegt
MaP-11 | Einzelprobe | VM-5 | Kork Isolierung | Decke |  | Ganzes Haus | UG-EG | Decke |  |  | 07.8.2026 - 13:36 | Daniel Santiago |  |  | Ganzes Haus -UG-EG-Decke_MaP-11_26-08-07.jpg | Ganzes Haus -UG-EG-Decke_MaP-11_detail_26-08-07.jpg |  | - |  | Asbest | Asbest: Widerlegt
MaP-12 | Einzelprobe | VM-6 | Fliesenkleber | Wand |  | WC | UG | Wand |  |  | 07.8.2026 - 13:38 | Daniel Santiago |  |  | WC-UG-Wand_MaP-12_26-08-07.jpg | WC-UG-Wand_MaP-12_detail_26-08-07.jpg |  | - |  | Asbest | Asbest: Bestätigt
MaP-13 | Einzelprobe | VM-2 | Verputz | Wand |  | WC | UG | Wand |  |  | 07.8.2026 - 13:39 | Daniel Santiago |  |  | WC-UG-Wand_MaP-13_26-08-07.jpg | WC-UG-Wand_MaP-13_detail_26-08-07.jpg |  | - |  | Asbest | Asbest: Widerlegt
MaP-14 | Einzelprobe | VM-7 | Deckputz | Decke |  | WC | UG | Decke |  |  | 07.8.2026 - 13:39 | Daniel Santiago |  |  | WC-UG-Decke_MaP-14_26-08-07.jpg | WC-UG-Decke_MaP-14_detail_26-08-07.jpg |  | - |  | Asbest | Asbest: Widerlegt
MaP-15 | Einzelprobe | VM-8 | Fugenmörtel | Glasbausteine |  | Fassade | EG | Wand |  |  | 07.8.2026 - 14:38 | Daniel Santiago |  |  | Fassade -EG-Wand _MaP-15_26-08-07.jpg | Fassade -EG-Wand _MaP-15_detail_26-08-07.jpg |  | - |  | Asbest | Asbest: Widerlegt
MaP-16 | Einzelprobe | VM-2 | Verputz | Wand |  | Schlafzimmer | EG | Wand |  |  | 07.8.2026 - 14:40 | Daniel Santiago |  |  | Schlafzimmer -EG-Wand_MaP-16_26-08-07.jpg | Schlafzimmer -EG-Wand_MaP-16_detail_26-08-07.jpg |  | - |  | Asbest | Asbest: Widerlegt
MaP-17 | Einzelprobe | VM-9 | Fliesenkleber | Boden |  | Bad | EG | Boden |  |  | 07.8.2026 - 14:41 | Daniel Santiago |  |  | Bad-EG-Boden _MaP-17_26-08-07.jpg | Bad-EG-Boden _MaP-17_detail_26-08-07.jpg |  | - |  | Asbest | Asbest: Widerlegt
MaP-18 | Einzelprobe | VM-6 | Fliesenkleber | Wand |  | Bad | EG | Wand |  |  | 07.8.2026 - 14:43 | Daniel Santiago |  |  | Bad-EG-Wand_MaP-18_26-08-07.jpg | Bad-EG-Wand_MaP-18_detail_26-08-07.jpg |  | - |  | Asbest | Asbest: Bestätigt
MaP-19 | Einzelprobe | VM-3 | Verputz | Decke |  | Bad | EG | Decke |  |  | 07.8.2026 - 14:43 | Daniel Santiago |  |  | Bad-EG-Decke_MaP-19_26-08-07.jpg | Bad-EG-Decke_MaP-19_detail_26-08-07.jpg |  | - |  | Asbest | Asbest: Widerlegt
MaP-20 | Einzelprobe | VM-4 | Cushion Vinyl | Boden |  | Küche/ Bad | EG | Boden |  |  | 07.8.2026 - 14:44 | Daniel Santiago |  |  | Küche- Bad-EG-Boden_MaP-20_26-08-07.jpg | Küche- Bad-EG-Boden_MaP-20_detail_26-08-07.jpg |  | - |  | Asbest | Asbest: Widerlegt
MaP-21 | Einzelprobe | VM-2 | Verputz | Wand |  | Küche | EG | Wand |  |  | 07.8.2026 - 14:45 | Daniel Santiago |  |  | Küche -EG-Wand_MaP-21_26-08-07.jpg | Küche -EG-Wand_MaP-21_detail_26-08-07.jpg |  | - |  | Asbest | Asbest: Widerlegt
MaP-22 | Einzelprobe | VM-6 | Fliesenkleber | Wand |  | Küche | EG | Wand |  |  | 07.8.2026 - 14:46 | Daniel Santiago |  |  | Küche -EG-Wand_MaP-22_26-08-07.jpg | Küche -EG-Wand_MaP-22_detail_26-08-07.jpg |  | - |  | Asbest | Asbest: Bestätigt
MaP-23 | Einzelprobe | VM-3 | Verputz | Decke |  | Küche | EG | Decke |  |  | 07.8.2026 - 14:47 | Daniel Santiago |  |  | Küche -EG-Decke_MaP-23_26-08-07.jpg | Küche -EG-Decke_MaP-23_detail_26-08-07.jpg |  | - |  | Asbest | Asbest: Widerlegt
MaP-24 | Einzelprobe | VM-9 | Fliesenkleber | Boden |  | Wintergarten | EG | Boden |  |  | 07.8.2026 - 14:48 | Daniel Santiago |  |  | Wintergarten -EG-Boden_MaP-24_26-08-07.jpg | Wintergarten -EG-Boden_MaP-24_detail_26-08-07.jpg |  | - |  | Asbest | Asbest: Widerlegt
MaP-25 | Einzelprobe | VM-10 | Fliesenkleber | Sockel |  | Wintergarten | EG | Sockel |  |  | 07.8.2026 - 14:49 | Daniel Santiago |  |  | Wintergarten -EG-Sockel _MaP-25_26-08-07.jpg | Wintergarten -EG-Sockel _MaP-25_detail_26-08-07.jpg |  | - |  | Asbest | Asbest: Bestätigt
MaP-26 | Einzelprobe | VM-1 | Klebstoffe | Boden |  | Wohnzimmer | EG | Boden |  |  | 07.8.2026 - 14:50 | Daniel Santiago |  |  | Wohnzimmer -EG-Boden_MaP-26_26-08-07.jpg | Wohnzimmer -EG-Boden_MaP-26_detail_26-08-07.jpg |  | - |  | Asbest | Asbest: Widerlegt
MaP-27 | Einzelprobe | VM-16 | Fliesenkleber | Boden |  | Wohnzimmer | EG | Boden |  |  | 07.8.2026 - 14:51 | Daniel Santiago |  |  | Wohnzimmer -EG-Boden_MaP-27_26-08-07.jpg | Wohnzimmer -EG-Boden_MaP-27_detail_26-08-07.jpg |  | - |  | Asbest | Asbest: Bestätigt
MaP-28 | Einzelprobe | VM-2 | Verputz | Wand |  | Wohnzimmer/ Cheminée | EG | Wand |  |  | 07.8.2026 - 14:52 | Daniel Santiago |  |  | Wohnzimmer- Chemi...-EG-Wand_MaP-28_26-08-07.jpg | Wohnzimmer- Chemi...-EG-Wand_MaP-28_detail_26-08-07.jpg |  | - |  | Asbest | Asbest: Widerlegt
MaP-29 | Einzelprobe | VM-9 | Fliesenkleber | Boden |  | Balkon | EG | Boden |  |  | 07.8.2026 - 14:57 | Daniel Santiago |  |  | Balkon -EG-Boden_MaP-29_26-08-07.jpg | Balkon -EG-Boden_MaP-29_detail_26-08-07.jpg |  | - |  | Asbest | Asbest: Widerlegt
MaP-30 | Einzelprobe | VM-17 | Fliesenkleber | Sockel |  | Balkon | EG | Sockel |  |  | 07.8.2026 - 14:58 | Daniel Santiago |  |  | Balkon -EG-Sockel_MaP-30_26-08-07.jpg | Balkon -EG-Sockel_MaP-30_detail_26-08-07.jpg |  | - |  | Asbest | Asbest: Widerlegt
MaP-31 | Einzelprobe | VM-2 | Verputz | Wand |  | Fassade | UG-DG | Wand |  |  | 07.8.2026 - 14:59 | Daniel Santiago |  |  | Fassade -UG-DG -Wand_MaP-31_26-08-07.jpg | Fassade -UG-DG -Wand_MaP-31_detail_26-08-07.jpg |  | - |  | Asbest | Asbest: Widerlegt
MaP-32 | Einzelprobe | VM-13 | Faserzement | Fassade/ Dach |  | Fassade/ Dach | EG-DG | Wand/ Dach |  |  | 07.8.2026 - 15:00 | Daniel Santiago |  |  | Fassade- Dach-EG-DG-Wand- Dach_MaP-32_26-08-07.jpg | Fassade- Dach-EG-DG-Wand- Dach_MaP-32_detail_26-08-07.jpg |  | - |  | Asbest | Asbest: Bestätigt
VB-1 | Visueller Befund | VM-11 | Faserzement | Unterdach |  | Estrich | DG | Unterdach |  |  | 07.8.2026 - 14:53 | Daniel Santiago |  |  | Estrich -DG-Unterdach _VB-1_26-08-07.jpg | Estrich -DG-Unterdach _VB-1_detail_26-08-07.jpg | 100 | m² |  | Asbest | Asbest: Bestätigt | 80 | % | 0 | % | 80 | m²
VB-2 | Visueller Befund | VM-12 | Natursteinplatte | Abdeckung Pflanzen Beet |  | Treppenhaus | EG | Boden |  |  | 07.8.2026 - 14:55 | Daniel Santiago |  |  | Treppenhaus -EG-Boden_VB-2_26-08-07.jpg | Treppenhaus -EG-Boden_VB-2_detail_26-08-07.jpg | 3 | m |  | Asbest | Asbest: Bestätigt