## Report
Bezeichnung Befund | Art | Verdachtsmoment | Material | Zugehöriges Bauteil | Farbe | Gebäude/Bereich | Stockwerk/Ebene | Raum/Teilbereich | Bemerkung Probe/Befund | Bemerkung Verdachtsmoment | Erfassungszeitpunkt | Probenehmer | Überblick | Detail | Dateiname Überblick | Dateiname Detail | Menge | Einheit | Mischprobe | Verdacht | Einstufung | Angenommene Trefferwahrscheinlichkeit | Einheit | Aussagesicherheit | Einheit | Risikomenge | Einheit | Begründung | Ergebnis Analytik | Bewertung | Aufgabe | Referenzkarte | X-Koordinate | Y-Koordinate
MaP-1 | Einzelprobe | VM-1 | Fliesenkleber | Boden |  | Eingang | EG | Boden |  |  | 11.8.2026 - 10:36 | Daniel Santiago |  |  | Eingang -EG-Boden_MaP-1_26-08-11.jpg | Eingang -EG-Boden_MaP-1_detail_26-08-11.jpg |  | - |  | Asbest | Asbest: Nicht eingestuft
MaP-2 | Einzelprobe | VM-2 | Verputz | Wand |  | Eingang | EG | Wand |  |  | 11.8.2026 - 10:38 | Daniel Santiago |  |  | Eingang -EG-Wand_MaP-2_26-08-11.jpg | Eingang -EG-Wand_MaP-2_detail_26-08-11.jpg |  | - |  | Asbest | Asbest: Nicht eingestuft
MaP-3 | Einzelprobe | VM-2 | Verputz | Wand |  | Waschküche | EG | Wand |  |  | 11.8.2026 - 10:39 | Daniel Santiago |  |  | Waschküche -EG-Wand_MaP-3_26-08-11.jpg | Waschküche -EG-Wand_MaP-3_detail_26-08-11.jpg |  | - |  | Asbest | Asbest: Nicht eingestuft
MaP-4 | Einzelprobe | VM-1 | Fliesenkleber | Boden |  | WC | 1. OG | Boden |  |  | 11.8.2026 - 10:40 | Daniel Santiago |  |  | WC-1. OG-Boden_MaP-4_26-08-11.jpg | WC-1. OG-Boden_MaP-4_detail_26-08-11.jpg |  | - |  | Asbest | Asbest: Nicht eingestuft
MaP-5 | Einzelprobe | VM-3 | Fliesenkleber | Wand |  | WC | 1. OG | Wand |  |  | 11.8.2026 - 10:41 | Daniel Santiago |  |  | WC-1. OG-Wand_MaP-5_26-08-11.jpg | WC-1. OG-Wand_MaP-5_detail_26-08-11.jpg |  | - |  | Asbest | Asbest: Nicht eingestuft
MaP-6 | Einzelprobe | VM-4 | Verputz | Decke |  | WC | 1. OG | Decke |  |  | 11.8.2026 - 10:42 | Daniel Santiago |  |  | WC-1. OG-Decke_MaP-6_26-08-11.jpg | WC-1. OG-Decke_MaP-6_detail_26-08-11.jpg |  | - |  | Asbest | Asbest: Nicht eingestuft
MaP-7 | Einzelprobe | VM-1 | Fliesenkleber | Boden |  | Bad | 1. OG | Boden |  |  | 11.8.2026 - 10:47 | Daniel Santiago |  |  | Bad-1. OG-Boden_MaP-7_26-08-11.jpg | Bad-1. OG-Boden_MaP-7_detail_26-08-11.jpg |  | - |  | Asbest | Asbest: Nicht eingestuft
MaP-8 | Einzelprobe | VM-3 | Fliesenkleber | Wand |  | Bad | 1. OG | Wand |  |  | 11.8.2026 - 10:48 | Daniel Santiago |  |  | Bad-1. OG-Wand _MaP-8_26-08-11.jpg | Bad-1. OG-Wand _MaP-8_detail_26-08-11.jpg |  | - |  | Asbest | Asbest: Nicht eingestuft
MaP-9 | Einzelprobe | VM-4 | Verputz | Decke |  | Bad | 1. OG | Decke |  |  | 11.8.2026 - 10:49 | Daniel Santiago |  |  | Bad-1. OG-Decke_MaP-9_26-08-11.jpg | Bad-1. OG-Decke_MaP-9_detail_26-08-11.jpg |  | - |  | Asbest | Asbest: Nicht eingestuft
MaP-10 | Einzelprobe | VM-1 | Fliesenkleber | Boden |  | Küche/ Esszimmer | 1. OG | Boden |  |  | 11.8.2026 - 10:50 | Daniel Santiago |  |  | Küche- Esszimmer -1. OG-Boden_MaP-10_26-08-11.jpg | Küche- Esszimmer -1. OG-Boden_MaP-10_detail_26-08-11.jpg |  | - |  | Asbest | Asbest: Nicht eingestuft
MaP-11 | Einzelprobe | VM-2 | Verputz | Wand |  | Küche/ Esszimmer | 1. OG | Wand |  |  | 11.8.2026 - 10:51 | Daniel Santiago |  |  | Küche- Esszimmer -1. OG-Wand_MaP-11_26-08-11.jpg | Küche- Esszimmer -1. OG-Wand_MaP-11_detail_26-08-11.jpg |  | - |  | Asbest | Asbest: Nicht eingestuft
MaP-12 | Einzelprobe | VM-2 | Verputz | Wand |  | Wohnzimmer | 1. OG | Wand |  |  | 11.8.2026 - 10:52 | Daniel Santiago |  |  | Wohnzimmer -1. OG-Wand_MaP-12_26-08-11.jpg | Wohnzimmer -1. OG-Wand_MaP-12_detail_26-08-11.jpg |  | - |  | Asbest | Asbest: Nicht eingestuft
MaP-13 | Einzelprobe | VM-2 | Verputz | Wand |  | Treppenhaus | EG-DG | Wand |  |  | 11.8.2026 - 10:55 | Daniel Santiago |  |  | Treppenhaus -EG-DG -Wand_MaP-13_26-08-11.jpg | Treppenhaus -EG-DG -Wand_MaP-13_detail_26-08-11.jpg |  | - |  | Asbest | Asbest: Nicht eingestuft
MaP-14 | Einzelprobe | VM-1 | Fliesenkleber | Boden |  | Bad | 2.OG | Boden |  |  | 11.8.2026 - 10:57 | Daniel Santiago |  |  | Bad-2.OG-Boden _MaP-14_26-08-11.jpg | Bad-2.OG-Boden _MaP-14_detail_26-08-11.jpg |  | - |  | Asbest | Asbest: Nicht eingestuft
MaP-15 | Einzelprobe | VM-3 | Fliesenkleber | Wand |  | Bad | 2.OG | Wand |  |  | 11.8.2026 - 10:58 | Daniel Santiago |  |  | Bad-2.OG-Wand_MaP-15_26-08-11.jpg | Bad-2.OG-Wand_MaP-15_detail_26-08-11.jpg |  | - |  | Asbest | Asbest: Nicht eingestuft
MaP-16 | Einzelprobe | VM-2 | Verputz | Wand |  | Schlafzimmer | 2. OG | Wand |  |  | 11.8.2026 - 10:59 | Daniel Santiago |  |  | Schlafzimmer -2. OG-Wand_MaP-16_26-08-11.jpg | Schlafzimmer -2. OG-Wand_MaP-16_detail_26-08-11.jpg |  | - |  | Asbest | Asbest: Nicht eingestuft
MaP-17 | Einzelprobe | VM-2 | Verputz | Wand |  | Schlafzimmer | 2. OG | Wand |  |  | 11.8.2026 - 11:00 | Daniel Santiago |  |  | Schlafzimmer -2. OG-Wand_MaP-17_26-08-11.jpg | Schlafzimmer -2. OG-Wand_MaP-17_detail_26-08-11.jpg |  | - |  | Asbest | Asbest: Nicht eingestuft
MaP-18 | Einzelprobe | VM-2 | Verputz | Wand |  | Fassade | EG-DG | Wand |  |  | 11.8.2026 - 11:07 | Daniel Santiago |  |  | Fassade -EG-DG-Wand_MaP-18_26-08-11.jpg | Fassade -EG-DG-Wand_MaP-18_detail_26-08-11.jpg |  | - |  | Asbest | Asbest: Nicht eingestuft
VB-1 | Visueller Befund | VM-5 | Faserzement | Unterdach |  | Estrich | DG | Unterdach |  |  | 11.8.2026 - 11:01 | Daniel Santiago |  |  | Estrich -DG-Unterdach _VB-1_26-08-11.jpg | Estrich -DG-Unterdach _VB-1_detail_26-08-11.jpg |  | - |  | Asbest | Asbest: Widerlegt
VB-2 | Visueller Befund | VM-6 | Faserzement | Elektrotableau |  | Reduit | EG | Elektrotableau |  |  | 11.8.2026 - 11:06 | Daniel Santiago |  |  | Reduit -EG-Elektro..._VB-2_26-08-11.jpg | Reduit -EG-Elektro..._VB-2_detail_26-08-11.jpg |  | - |  | Asbest | Asbest: Widerlegt