## Report
Bezeichnung Befund | Art | Verdachtsmoment | Material | Zugehöriges Bauteil | Farbe | Gebäude/Bereich | Stockwerk/Ebene | Raum/Teilbereich | Bemerkung Probe/Befund | Bemerkung Verdachtsmoment | Erfassungszeitpunkt | Probenehmer | Überblick | Detail | Dateiname Überblick | Dateiname Detail | Menge | Einheit | Mischprobe | Verdacht | Einstufung | Angenommene Trefferwahrscheinlichkeit | Einheit | Aussagesicherheit | Einheit | Risikomenge | Einheit | Begründung | Ergebnis Analytik | Bewertung | Aufgabe | Referenzkarte | X-Koordinate | Y-Koordinate
MaP-1 | Einzelprobe | VM-1 | Fliesenkleber | Wand |  | Waschküche | UG | Wand |  |  | 12.8.2026 - 09:34 | Daniel Santiago |  |  | Waschküche -UG-Wand_MaP-1_26-08-12.jpg | Waschküche -UG-Wand_MaP-1_detail_26-08-12.jpg |  | - |  | Asbest | Asbest: Nicht eingestuft
MaP-2 | Einzelprobe | VM-2 | Spachtelmasse | Decke |  | Waschküche | UG | Decke |  |  | 12.8.2026 - 09:36 | Daniel Santiago |  |  | Waschküche -UG-Decke _MaP-2_26-08-12.jpg | Waschküche -UG-Decke _MaP-2_detail_26-08-12.jpg |  | - |  | Asbest | Asbest: Nicht eingestuft
MaP-3 | Einzelprobe | VM-3 | technisches Textil | Rohrummantellung |  | Ganzes Haus | UG-DG | Rohrummantellung |  |  | 12.8.2026 - 09:38 | Daniel Santiago |  |  | Ganzes Haus -UG-DG -Rohrumm..._MaP-3_26-08-12.jpg | Ganzes Haus -UG-DG -Rohrumm..._MaP-3_detail_26-08-12.jpg |  | - |  | Asbest | Asbest: Nicht eingestuft
MaP-4 | Einzelprobe | VM-6 | Cushion Vinyl | Boden |  | Gang | EG | Boden |  | Mit Bituminösen Kleber! | 12.8.2026 - 09:53 | Daniel Santiago |  |  | Gang-EG-Boden _MaP-4_26-08-12.jpg | Gang-EG-Boden _MaP-4_detail_26-08-12.jpg |  | - |  | Asbest | Asbest: Nicht eingestuft
MaP-5 | Einzelprobe | VM-6 | Cushion Vinyl | Boden |  | Küche | EG | Boden | Zweilagig mit Bituminösen Kleber! | Mit Bituminösen Kleber! | 12.8.2026 - 09:55 | Daniel Santiago |  |  | Küche -EG-Boden_MaP-5_26-08-12.jpg | Küche -EG-Boden_MaP-5_detail_26-08-12.jpg |  | - |  | Asbest | Asbest: Nicht eingestuft
MaP-6 | Einzelprobe | VM-7 | Verputz | Wand |  | Küche | EG | Wand |  |  | 12.8.2026 - 10:01 | Daniel Santiago |  |  | Küche -EG-Wand_MaP-6_26-08-12.jpg | Küche -EG-Wand_MaP-6_detail_26-08-12.jpg |  | - |  | Asbest | Asbest: Nicht eingestuft
MaP-7 | Einzelprobe | VM-8 | Verputz | Decke |  | Küche | EG | Decke |  |  | 12.8.2026 - 10:03 | Daniel Santiago |  |  | Küche -EG-Decke_MaP-7_26-08-12.jpg | Küche -EG-Decke_MaP-7_detail_26-08-12.jpg |  | - |  | Asbest | Asbest: Nicht eingestuft
MaP-8 | Einzelprobe | VM-9 | Linoleum | Boden |  | Schlafzimmer | EG | Boden |  | Zweilagig! | 12.8.2026 - 10:14 | Daniel Santiago |  |  | Schlafzimmer -EG-Boden_MaP-8_26-08-12.jpg | Schlafzimmer -EG-Boden_MaP-8_detail_26-08-12.jpg |  | - |  | Asbest | Asbest: Nicht eingestuft
MaP-9 | Einzelprobe | VM-10 | Klebstoffe | Boden |  | Schlafzimmer | EG | Boden |  |  | 12.8.2026 - 10:16 | Daniel Santiago |  |  | Schlafzimmer -EG-Boden_MaP-9_26-08-12.jpg | Schlafzimmer -EG-Boden_MaP-9_detail_26-08-12.jpg |  | - |  | Asbest | Asbest: Nicht eingestuft
MaP-10 | Einzelprobe | VM-7 | Verputz | Wand |  | Treppenhaus | UG-DG | Wand |  |  | 12.8.2026 - 10:20 | Daniel Santiago |  |  | Treppenhaus -UG-DG -Wand_MaP-10_26-08-12.jpg | Treppenhaus -UG-DG -Wand_MaP-10_detail_26-08-12.jpg |  | - |  | Asbest | Asbest: Nicht eingestuft
MaP-11 | Einzelprobe | VM-7 | Verputz | Wand |  | Schlafzimmer | DG | Wand |  |  | 12.8.2026 - 10:35 | Daniel Santiago |  |  | Schlafzimmer -DG-Wand _MaP-11_26-08-12.jpg | Schlafzimmer -DG-Wand _MaP-11_detail_26-08-12.jpg |  | - |  | Asbest | Asbest: Nicht eingestuft
VB-1 | Visueller Befund | VM-5 | Faserzement | Waschbecken |  | Waschküche | UG | Waschbecken |  |  | 12.8.2026 - 09:50 | Daniel Santiago |  |  | Waschküche -UG-Waschbe..._VB-1_26-08-12.jpg | Waschküche -UG-Waschbe..._VB-1_detail_26-08-12.jpg | 1 | Stück |  | Asbest | Asbest: Bestätigt | 80 | % | 0 | % | 0.8 | Stück
VB-3 | Visueller Befund | VM-4 | Faserzement | Elektrotableau |  | Treppenhaus | UG | Elektrotableau |  |  | 12.8.2026 - 09:51 | Daniel Santiago |  |  | Treppenhaus -UG-Elektro..._VB-3_26-08-12.jpg | Treppenhaus -UG-Elektro..._VB-3_detail_26-08-12.jpg | 1 | Stück |  | Asbest | Asbest: Bestätigt | 80 | % | 0 | % | 0.8 | Stück
VB-4 | Visueller Befund | VM-11 | Faserzement | Unterdach |  | Estrich | DG | Unterdach |  |  | 12.8.2026 - 10:36 | Daniel Santiago |  |  | Estrich -DG-Unterdach _VB-4_26-08-12.jpg | Estrich -DG-Unterdach _VB-4_detail_26-08-12.jpg |  | - |  | Asbest | Asbest: Widerlegt