## Report
Bezeichnung Befund | Art | Verdachtsmoment | Material | Zugehöriges Bauteil | Farbe | Gebäude/Bereich | Stockwerk/Ebene | Raum/Teilbereich | Bemerkung Probe/Befund | Bemerkung Verdachtsmoment | Erfassungszeitpunkt | Probenehmer | Überblick | Detail | Dateiname Überblick | Dateiname Detail | Menge | Einheit | Mischprobe | Verdacht | Einstufung | Angenommene Trefferwahrscheinlichkeit | Einheit | Aussagesicherheit | Einheit | Risikomenge | Einheit | Begründung | Ergebnis Analytik | Bewertung | Aufgabe | Referenzkarte | X-Koordinate | Y-Koordinate
MaP-1 | Einzelprobe | VM-3 | Fliesenkleber | Wand |  | Kellertreppe | UG |  |  |  | 12.8.2026 - 14:29 | Pascal Kallen |  |  | Kellertreppe-UG-_MaP-1_26-08-12.jpg | Kellertreppe-UG-_MaP-1_detail_26-08-12.jpg |  | - |  | Asbest | Asbest: Nicht eingestuft
MaP-2 | Einzelprobe | VM-4 | Plattenkleber | Boden |  | Eingang | EG |  |  |  | 12.8.2026 - 15:04 | Pascal Kallen |  |  | Eingang-EG-_MaP-2_26-08-12.jpg | Eingang-EG-_MaP-2_detail_26-08-12.jpg |  | - |  | Asbest | Asbest: Nicht eingestuft
MaP-3 | Einzelprobe | VM-5 | (elastische) Bodenbeläge inkl. Kleber | Boden |  | Verkaufsraum | EG |  |  |  | 12.8.2026 - 15:39 | Pascal Kallen |  |  | Verkaufsraum-EG-_MaP-3_26-08-12.jpg | Verkaufsraum-EG-_MaP-3_detail_26-08-12.jpg |  | - |  | Asbest | Asbest: Nicht eingestuft
MaP-4 | Einzelprobe | VM-5 | (elastische) Bodenbeläge inkl. Kleber | Boden |  | Bad | EG |  |  |  | 12.8.2026 - 15:40 | Pascal Kallen |  |  | Bad-EG-_MaP-4_26-08-12.jpg | Bad-EG-_MaP-4_detail_26-08-12.jpg |  | - |  | Asbest | Asbest: Nicht eingestuft
MaP-5 | Einzelprobe | VM-3 | Fliesenkleber | Wand |  | Bad | EG |  |  |  | 12.8.2026 - 15:41 | Pascal Kallen |  |  | Bad-EG-_MaP-5_26-08-12.jpg | Bad-EG-_MaP-5_detail_26-08-12.jpg |  | - |  | Asbest | Asbest: Nicht eingestuft
MaP-6 | Einzelprobe | VM-1 | Grund- und Deckputz | Wand |  | Bad | EG |  |  |  | 12.8.2026 - 15:41 | Pascal Kallen |  |  | Bad-EG-_MaP-6_26-08-12.jpg | Bad-EG-_MaP-6_detail_26-08-12.jpg |  | - |  | Asbest | Asbest: Nicht eingestuft
MaP-7 | Einzelprobe | VM-2 | Grund- und Deckputz | Decke |  | Bad | EG |  |  |  | 12.8.2026 - 15:41 | Pascal Kallen |  |  | Bad-EG-_MaP-7_26-08-12.jpg | Bad-EG-_MaP-7_detail_26-08-12.jpg |  | - |  | Asbest | Asbest: Nicht eingestuft
MaP-8 | Einzelprobe | VM-2 | Grund- und Deckputz | Decke |  | Küche | EG |  |  |  | 12.8.2026 - 15:42 | Pascal Kallen |  |  | Küche-EG-_MaP-8_26-08-12.jpg | Küche-EG-_MaP-8_detail_26-08-12.jpg |  | - |  | Asbest | Asbest: Nicht eingestuft
MaP-9 | Einzelprobe | VM-5 | (elastische) Bodenbeläge inkl. Kleber | Boden |  | Küche | EG |  |  |  | 12.8.2026 - 15:42 | Pascal Kallen |  |  | Küche-EG-_MaP-9_26-08-12.jpg | Küche-EG-_MaP-9_detail_26-08-12.jpg |  | - |  | Asbest | Asbest: Nicht eingestuft
MaP-10 | Einzelprobe | VM-3 | Fliesenkleber | Wand |  | Küche | EG |  |  |  | 12.8.2026 - 15:43 | Pascal Kallen |  |  | Küche-EG-_MaP-10_26-08-12.jpg | Küche-EG-_MaP-10_detail_26-08-12.jpg |  | - |  | Asbest | Asbest: Nicht eingestuft
MaP-11 | Einzelprobe | VM-3 | Fliesenkleber | Wand |  | Küche | OG |  |  |  | 12.8.2026 - 15:45 | Pascal Kallen |  |  | Küche-OG-_MaP-11_26-08-12.jpg | Küche-OG-_MaP-11_detail_26-08-12.jpg |  | - |  | Asbest | Asbest: Nicht eingestuft
MaP-12 | Einzelprobe | VM-5 | (elastische) Bodenbeläge inkl. Kleber | Boden |  | Küche | OG |  |  |  | 12.8.2026 - 15:46 | Pascal Kallen |  |  | Küche-OG-_MaP-12_26-08-12.jpg | Küche-OG-_MaP-12_detail_26-08-12.jpg |  | - |  | Asbest | Asbest: Nicht eingestuft
MaP-13 | Einzelprobe | VM-10 | Abdichtungsbahn | Dach |  | Garagendach | OG |  |  |  | 12.8.2026 - 15:51 | Pascal Kallen |  |  | Garagendach-OG-_MaP-13_26-08-12.jpg | Garagendach-OG-_MaP-13_detail_26-08-12.jpg |  | - |  | Asbest | Asbest: Nicht eingestuft
MaP-14 | Einzelprobe | VM-12 | (elastische) Beläge | Wand |  | Bad | OG |  |  |  | 12.8.2026 - 15:55 | Pascal Kallen |  |  | Bad-OG-_MaP-14_26-08-12.jpg | Bad-OG-_MaP-14_detail_26-08-12.jpg |  | - |  | Asbest | Asbest: Nicht eingestuft
MaP-15 | Einzelprobe | VM-15 | Teppichkleber | Boden |  | Zreppenhaus | DG |  |  |  | 12.8.2026 - 16:09 | Pascal Kallen |  |  | Zreppenhaus-DG-_MaP-15_26-08-12.jpg | Zreppenhaus-DG-_MaP-15_detail_26-08-12.jpg |  | - |  | Asbest | Asbest: Nicht eingestuft
MaP-17 | Einzelprobe | VM-6 | Faserzement | Fassadenschindel |  | Fassade | EG-DG |  |  |  | 12.8.2026 - 16:46 | Pascal Kallen | [5 empty] | - |  | Asbest | Asbest: Nicht eingestuft
MaP-18 | Einzelprobe | VM-8 | Fensterkitt | Flügel |  | Gartenhaus | EG |  |  |  | 12.8.2026 - 16:33 | Pascal Kallen |  |  | Gartenhaus-EG-_MaP-18_26-08-12.jpg | Gartenhaus-EG-_MaP-18_detail_26-08-12.jpg | 10 | Stück |  | Asbest | Asbest: Nicht eingestuft
MaP-19 | Einzelprobe | VM-1 | Grund- und Deckputz | Wand |  | Fassade | EG |  |  |  | 12.8.2026 - 16:46 | Pascal Kallen | [5 empty] | - |  | Asbest | Asbest: Nicht eingestuft
VB-1 | Visueller Befund | VM-9 | LAP | Elektrokasten |  | Keller | UG |  |  |  | 12.8.2026 - 15:00 | Pascal Kallen |  |  | Keller-UG-_VB-1_26-08-12.jpg | Keller-UG-_VB-1_detail_26-08-12.jpg |  | - |  | Asbest | Asbest: Widerlegt
VB-2 | Visueller Befund | VM-11 | Faserzement | Dach |  | Garagendach | OG |  |  |  | 12.8.2026 - 15:52 | Pascal Kallen |  |  | Garagendach-OG-_VB-2_26-08-12.jpg | Garagendach-OG-_VB-2_detail_26-08-12.jpg |  | - |  | Asbest | Asbest: Bestätigt
VB-3 | Visueller Befund | VM-7 | behandeltes Holz | Konstruktions-und Verkleidungsholz |  | ganzes Haus | UG - DG |  |  |  | 12.8.2026 - 15:59 | Pascal Kallen |  |  | ganzes Haus-UG - DG-_VB-3_26-08-12.jpg | ganzes Haus-UG - DG-_VB-3_detail_26-08-12.jpg |  | - |  | Holzschutzmittel | Holzschutzmittel: Bestätigt
VB-4 | Visueller Befund | VM-13 | Faserzement | Elektrotableau |  | Estrich | DG |  |  |  | 12.8.2026 - 15:59 | Pascal Kallen |  |  | Estrich-DG-_VB-4_26-08-12.jpg | Estrich-DG-_VB-4_detail_26-08-12.jpg |  | - |  | Asbest | Asbest: Bestätigt
VB-5 | Visueller Befund | VM-14 | Faserzement | Fallrohr |  | Estrich (oft verdeckt) | DG |  |  |  | 12.8.2026 - 16:01 | Pascal Kallen |  |  | Estrich (oft verd...-DG-_VB-5_26-08-12.jpg | Estrich (oft verd...-DG-_VB-5_detail_26-08-12.jpg |  | - |  | Asbest | Asbest: Bestätigt