## Report
Bezeichnung Befund | Art | Verdachtsmoment | Material | Zugehöriges Bauteil | Farbe | Gebäude/Bereich | Stockwerk/Ebene | Raum/Teilbereich | Bemerkung Probe/Befund | Bemerkung Verdachtsmoment | Erfassungszeitpunkt | Probenehmer | Überblick | Detail | Dateiname Überblick | Dateiname Detail | Menge | Einheit | Mischprobe | Verdacht | Einstufung | Angenommene Trefferwahrscheinlichkeit | Einheit | Aussagesicherheit | Einheit | Risikomenge | Einheit | Begründung | Ergebnis Analytik | Bewertung | Aufgabe | Referenzkarte | X-Koordinate | Y-Koordinate
MaP-1 | Einzelprobe | VM-2 | Fliesenkleber | Boden |  | Eingang/ Reduit/ WC/ Küche | EG | Boden |  |  | 10.8.2026 - 10:03 | Daniel Santiago |  |  | Eingang- Reduit- ...-EG-Boden_MaP-1_26-08-10.jpg | Eingang- Reduit- ...-EG-Boden_MaP-1_detail_26-08-10.jpg |  | - |  | Asbest | Asbest: Widerlegt
MaP-2 | Einzelprobe | VM-3 | Fliesenkleber | Sockel |  | Eingang/ Reduit/ WC/ Küche | EG | Sockel |  |  | 10.8.2026 - 10:05 | Daniel Santiago |  |  | Eingang- Reduit- ...-EG-Sockel_MaP-2_26-08-10.jpg | Eingang- Reduit- ...-EG-Sockel_MaP-2_detail_26-08-10.jpg |  | - |  | Asbest | Asbest: Widerlegt
MaP-3 | Einzelprobe | VM-4 | Verputz | Wand |  | Gang/ Wohnzimmer | EG | Wand |  |  | 10.8.2026 - 10:07 | Daniel Santiago |  |  | Gang- Wohnzimmer -EG-Wand_MaP-3_26-08-10.jpg | Gang- Wohnzimmer -EG-Wand_MaP-3_detail_26-08-10.jpg |  | - |  | Asbest | Asbest: Widerlegt
MaP-4 | Einzelprobe | VM-4 | Verputz | Wand |  | Schlafzimmer | EG | Wand |  |  | 10.8.2026 - 10:14 | Daniel Santiago |  |  | Schlafzimmer -EG -Wand_MaP-4_26-08-10.jpg | Schlafzimmer -EG -Wand_MaP-4_detail_26-08-10.jpg |  | - |  | Asbest | Asbest: Widerlegt
MaP-5 | Einzelprobe | VM-5 | Verputz | Decke |  | Schlafzimmer | EG | Decke |  |  | 10.8.2026 - 10:15 | Daniel Santiago |  |  | Schlafzimmer -EG -Decke_MaP-5_26-08-10.jpg | Schlafzimmer -EG -Decke_MaP-5_detail_26-08-10.jpg |  | - |  | Asbest | Asbest: Widerlegt
MaP-6 | Einzelprobe | VM-2 | Fliesenkleber | Boden |  | Bad | EG | Boden |  |  | 10.8.2026 - 10:16 | Daniel Santiago |  |  | Bad-EG -Boden_MaP-6_26-08-10.jpg | Bad-EG -Boden_MaP-6_detail_26-08-10.jpg |  | - |  | Asbest | Asbest: Widerlegt
MaP-7 | Einzelprobe | VM-6 | Fliesenkleber | Wand |  | Bad | EG | Wand |  |  | 10.8.2026 - 10:17 | Daniel Santiago |  |  | Bad-EG -Wand_MaP-7_26-08-10.jpg | Bad-EG -Wand_MaP-7_detail_26-08-10.jpg |  | - |  | Asbest | Asbest: Widerlegt
MaP-8 | Einzelprobe | VM-7 | Verputz | Wand/ Decke |  | Bad | EG | Wand/ Decke |  |  | 10.8.2026 - 10:18 | Daniel Santiago |  |  | Bad-EG -Wand- D..._MaP-8_26-08-10.jpg | Bad-EG -Wand- D..._MaP-8_detail_26-08-10.jpg |  | - |  | Asbest | Asbest: Widerlegt
MaP-9 | Einzelprobe | VM-4 | Verputz | Wand |  | Küche/ Esszimmer | EG | Wand |  |  | 10.8.2026 - 10:19 | Daniel Santiago |  |  | Küche- Esszimmer -EG-Wand_MaP-9_26-08-10.jpg | Küche- Esszimmer -EG-Wand_MaP-9_detail_26-08-10.jpg |  | - |  | Asbest | Asbest: Widerlegt
MaP-10 | Einzelprobe | VM-6 | Fliesenkleber | Wand |  | Küche | EG | Wand |  |  | 10.8.2026 - 10:21 | Daniel Santiago |  |  | Küche-EG-Wand_MaP-10_26-08-10.jpg | Küche-EG-Wand_MaP-10_detail_26-08-10.jpg |  | - |  | Asbest | Asbest: Widerlegt
MaP-11 | Einzelprobe | VM-5 | Verputz | Decke |  | Küche/ Esszimmer | EG | Decke |  |  | 10.8.2026 - 10:22 | Daniel Santiago |  |  | Küche- Esszimmer -EG-Decke_MaP-11_26-08-10.jpg | Küche- Esszimmer -EG-Decke_MaP-11_detail_26-08-10.jpg |  | - |  | Asbest | Asbest: Widerlegt
MaP-12 | Einzelprobe | VM-2 | Fliesenkleber | Boden |  | Waschküche | EG | Boden |  |  | 10.8.2026 - 10:47 | Daniel Santiago |  |  | Waschküche -EG-Boden_MaP-12_26-08-10.jpg | Waschküche -EG-Boden_MaP-12_detail_26-08-10.jpg |  | - |  | Asbest | Asbest: Widerlegt
MaP-13 | Einzelprobe | VM-4 | Verputz | Wand |  | Waschküche | EG | Wand |  |  | 10.8.2026 - 10:48 | Daniel Santiago |  |  | Waschküche -EG-Wand_MaP-13_26-08-10.jpg | Waschküche -EG-Wand_MaP-13_detail_26-08-10.jpg |  | - |  | Asbest | Asbest: Widerlegt
MaP-14 | Einzelprobe | VM-5 | Verputz | Decke |  | Waschküche | EG | Decke |  |  | 10.8.2026 - 10:50 | Daniel Santiago |  |  | Waschküche -EG-Decke_MaP-14_26-08-10.jpg | Waschküche -EG-Decke_MaP-14_detail_26-08-10.jpg |  | - |  | Asbest | Asbest: Widerlegt
MaP-15 | Einzelprobe | VM-4 | Verputz | Wand |  | Treppenhaus | EG-DG |  |  |  | 10.8.2026 - 10:52 | Daniel Santiago |  |  | Treppenhaus -EG-DG-_MaP-15_26-08-10.jpg | Treppenhaus -EG-DG-_MaP-15_detail_26-08-10.jpg |  | - |  | Asbest | Asbest: Widerlegt
MaP-16 | Einzelprobe | VM-9 | (elastische) Bodenbeläge | Boden |  | WC | OG | Boden |  |  | 10.8.2026 - 11:02 | Daniel Santiago |  |  | WC-OG-Boden_MaP-16_26-08-10.jpg | WC-OG-Boden_MaP-16_detail_26-08-10.jpg |  | - |  | Asbest | Asbest: Widerlegt
MaP-17 | Einzelprobe | VM-2 | Fliesenkleber | Boden |  | Bad | OG | Boden |  |  | 10.8.2026 - 11:06 | Daniel Santiago |  |  | Bad-OG-Boden _MaP-17_26-08-10.jpg | Bad-OG-Boden _MaP-17_detail_26-08-10.jpg |  | - |  | Asbest | Asbest: Widerlegt
MaP-18 | Einzelprobe | VM-6 | Fliesenkleber | Wand |  | Bad | OG | Wand |  |  | 10.8.2026 - 11:07 | Daniel Santiago |  |  | Bad-OG-Wand_MaP-18_26-08-10.jpg | Bad-OG-Wand_MaP-18_detail_26-08-10.jpg |  | - |  | Asbest | Asbest: Widerlegt
MaP-19 | Einzelprobe | VM-7 | Verputz | Wand/ Decke |  | Esszimmer/ Küche | DG | Wand/ Decke |  |  | 10.8.2026 - 11:16 | Daniel Santiago |  |  | Esszimmer- Küche -DG-Wand- D..._MaP-19_26-08-10.jpg | Esszimmer- Küche -DG-Wand- D..._MaP-19_detail_26-08-10.jpg |  | - |  | Asbest | Asbest: Widerlegt
MaP-20 | Einzelprobe | VM-4 | Verputz | Wand |  | Wohnzimmer | DG | Wand |  |  | 10.8.2026 - 11:21 | Daniel Santiago |  |  | Wohnzimmer -DG-Wand_MaP-20_26-08-10.jpg | Wohnzimmer -DG-Wand_MaP-20_detail_26-08-10.jpg |  | - |  | Asbest | Asbest: Widerlegt
MaP-21 | Einzelprobe | VM-4 | Verputz | Wand |  | Fassade | EG-DG | Wand |  |  | 10.8.2026 - 11:40 | Daniel Santiago |  |  | Fassade -EG-DG-Wand_MaP-21_26-08-10.jpg | Fassade -EG-DG-Wand_MaP-21_detail_26-08-10.jpg |  | - |  | Asbest | Asbest: Widerlegt
MaP-22 | Einzelprobe | VM-12 | Fensterkitt | Fenster |  | Ganzes Haus | EG-DG | Fenster |  |  | 10.8.2026 - 11:41 | Daniel Santiago |  |  | Ganzes Haus -EG-DG -Fenster _MaP-22_26-08-10.jpg | Ganzes Haus -EG-DG -Fenster _MaP-22_detail_26-08-10.jpg | 26 | Stück |  | Asbest | Asbest: Widerlegt
VB-1 | Visueller Befund | VM-1 | Faserzement | Elektrotableau |  | Reduit | EG | Elektrotableau |  |  | 10.8.2026 - 09:57 | Daniel Santiago |  |  | Reduit -EG-Elektro..._VB-1_26-08-10.jpg | Reduit -EG-Elektro..._VB-1_detail_26-08-10.jpg | 1 | Stück |  | Asbest | Asbest: Bestätigt | 80 | % | 0 | % | 1.6 | Stück
VB-2 | Visueller Befund | VM-8 | Faserzement | Türblatt |  | Waschküche | EG | Türblatt |  |  | 10.8.2026 - 10:51 | Daniel Santiago |  |  | Waschküche -EG-Türblatt _VB-2_26-08-10.jpg | Waschküche -EG-Türblatt _VB-2_detail_26-08-10.jpg | 1 | Stück |  | Asbest | Asbest: Bestätigt | 80 | % | 0 | % | 0.8 | Stück
VB-3 | Visueller Befund | VM-10 | Asbest Schnur | Speicherofen |  | Wohnzimmer | OG | Speicherofen |  |  | 10.8.2026 - 11:04 | Daniel Santiago |  |  | Wohnzimmer -OG-Speiche..._VB-3_26-08-10.jpg | Wohnzimmer -OG-Speiche..._VB-3_detail_26-08-10.jpg |  | - |  | Asbest | Asbest: Ungeklärt
VB-4 | Visueller Befund | VM-11 | Asbest Schnur | Cheminée |  | Esszimmer | DG | Cheminée |  |  | 10.8.2026 - 11:11 | Daniel Santiago |  |  | Esszimmer-DG-Cheminée _VB-4_26-08-10.jpg | Esszimmer-DG-Cheminée _VB-4_detail_26-08-10.jpg |  | - |  | Asbest | Asbest: Ungeklärt
VB-5 | Visueller Befund | VM-1 | Faserzement | Elektrotableau |  | Garage | EG | Elektrotableau |  |  | 10.8.2026 - 11:26 | Daniel Santiago |  |  | Garage-EG-Elektro..._VB-5_26-08-10.jpg | Garage-EG-Elektro..._VB-5_detail_26-08-10.jpg | 1 | Stück |  | Asbest | Asbest: Bestätigt | 80 | % | 0 | % | 1.6 | Stück