## Report
Bezeichnung Befund | Art | Verdachtsmoment | Material | Zugehöriges Bauteil | Farbe | Gebäude/Bereich | Stockwerk/Ebene | Raum/Teilbereich | Bemerkung Probe/Befund | Bemerkung Verdachtsmoment | Erfassungszeitpunkt | Probenehmer | Überblick | Detail | Dateiname Überblick | Dateiname Detail | Menge | Einheit | Mischprobe | Verdacht | Einstufung | Angenommene Trefferwahrscheinlichkeit | Einheit | Aussagesicherheit | Einheit | Risikomenge | Einheit | Begründung | Ergebnis Analytik | Bewertung | Aufgabe | Referenzkarte | X-Koordinate | Y-Koordinate
MaP-1 | Einzelprobe | VM-1 | Verputz | Wand |  | Waschküche | UG | Wand |  |  | 11.8.2026 - 15:51 | Daniel Santiago |  |  | Waschküche -UG-Wand_MaP-1_26-08-11.jpg | Waschküche -UG-Wand_MaP-1_detail_26-08-11.jpg |  | - |  | Asbest | Asbest: Widerlegt
MaP-2 | Einzelprobe | VM-1 | Verputz | Wand |  | Treppenhaus/ Gang | UG-DG | Wand |  |  | 11.8.2026 - 16:49 | Daniel Santiago |  |  | Treppenhaus- Gang-UG-DG -Wand_MaP-2_26-08-11.jpg | Treppenhaus- Gang-UG-DG -Wand_MaP-2_detail_26-08-11.jpg |  | - |  | Asbest | Asbest: Widerlegt
MaP-3 | Einzelprobe | VM-2 | Verputz | Decke |  | Treppenhaus/ Gang | UG-DG | Decke |  |  | 11.8.2026 - 16:50 | Daniel Santiago |  |  | Treppenhaus- Gang-UG-DG -Decke_MaP-3_26-08-11.jpg | Treppenhaus- Gang-UG-DG -Decke_MaP-3_detail_26-08-11.jpg |  | - |  | Asbest | Asbest: Widerlegt
MaP-4 | Einzelprobe | VM-10 | Linoleum | Boden |  | Treppenhaus/ Gang | EG | Boden |  |  | 11.8.2026 - 16:52 | Daniel Santiago |  |  | Treppenhaus- Gang-EG-Boden_MaP-4_26-08-11.jpg | Treppenhaus- Gang-EG-Boden_MaP-4_detail_26-08-11.jpg |  | - |  | Asbest | Asbest: Widerlegt
MaP-5 | Einzelprobe | VM-3 | Fliesenkleber | Boden |  | Bad | EG | Boden |  |  | 11.8.2026 - 16:53 | Daniel Santiago |  |  | Bad-EG-Boden _MaP-5_26-08-11.jpg | Bad-EG-Boden _MaP-5_detail_26-08-11.jpg |  | - |  | Asbest | Asbest: Bestätigt
MaP-6 | Einzelprobe | VM-5 | Fliesenkleber | Wand |  | Bad | EG | Wand |  |  | 11.8.2026 - 16:54 | Daniel Santiago |  |  | Bad-EG-Wand_MaP-6_26-08-11.jpg | Bad-EG-Wand_MaP-6_detail_26-08-11.jpg |  | - |  | Asbest | Asbest: Widerlegt
MaP-7 | Einzelprobe | VM-1 | Verputz | Wand |  | Bad | EG | Wand |  |  | 11.8.2026 - 16:56 | Daniel Santiago |  |  | Bad-EG-Wand_MaP-7_26-08-11.jpg | Bad-EG-Wand_MaP-7_detail_26-08-11.jpg |  | - |  | Asbest | Asbest: Widerlegt
MaP-8 | Einzelprobe | VM-18 | Verputz | Decke |  | Bad | EG | Decke |  |  | 11.8.2026 - 16:57 | Daniel Santiago |  |  | Bad-EG-Decke_MaP-8_26-08-11.jpg | Bad-EG-Decke_MaP-8_detail_26-08-11.jpg |  | - |  | Asbest | Asbest: Bestätigt
MaP-9 | Einzelprobe | VM-11 | Cushion Vinyl | Boden |  | Küche | EG | Boden | Zweilagig! |  | 11.8.2026 - 16:59 | Daniel Santiago |  |  | Küche -EG-Boden _MaP-9_26-08-11.jpg | Küche -EG-Boden _MaP-9_detail_26-08-11.jpg |  | - |  | Asbest | Asbest: Widerlegt
MaP-10 | Einzelprobe | VM-19 | Fliesenkleber | Wand |  | Küche | EG | Wand |  |  | 11.8.2026 - 17:01 | Daniel Santiago |  |  | Küche -EG-Wand_MaP-10_26-08-11.jpg | Küche -EG-Wand_MaP-10_detail_26-08-11.jpg |  | - |  | Asbest | Asbest: Bestätigt
MaP-11 | Einzelprobe | VM-1 | Verputz | Wand |  | Küche | EG | Wand |  |  | 11.8.2026 - 17:02 | Daniel Santiago |  |  | Küche -EG-Wand_MaP-11_26-08-11.jpg | Küche -EG-Wand_MaP-11_detail_26-08-11.jpg |  | - |  | Asbest | Asbest: Widerlegt
MaP-12 | Einzelprobe | VM-2 | Verputz | Decke |  | Küche | EG | Decke |  |  | 11.8.2026 - 17:03 | Daniel Santiago |  |  | Küche -EG-Decke_MaP-12_26-08-11.jpg | Küche -EG-Decke_MaP-12_detail_26-08-11.jpg |  | - |  | Asbest | Asbest: Widerlegt
MaP-13 | Einzelprobe | VM-10 | Linoleum | Boden |  | Esszimmer | EG | Boden |  |  | 11.8.2026 - 17:04 | Daniel Santiago |  |  | Esszimmer -EG-Boden_MaP-13_26-08-11.jpg | Esszimmer -EG-Boden_MaP-13_detail_26-08-11.jpg |  | - |  | Asbest | Asbest: Widerlegt
MaP-14 | Einzelprobe | VM-1 | Verputz | Wand |  | Esszimmer | EG | Wand |  |  | 11.8.2026 - 17:06 | Daniel Santiago |  |  | Esszimmer -EG-Wand_MaP-14_26-08-11.jpg | Esszimmer -EG-Wand_MaP-14_detail_26-08-11.jpg |  | - |  | Asbest | Asbest: Widerlegt
MaP-15 | Einzelprobe | VM-2 | Verputz | Decke |  | Esszimmer | EG | Decke |  |  | 11.8.2026 - 17:07 | Daniel Santiago |  |  | Esszimmer -EG-Decke_MaP-15_26-08-11.jpg | Esszimmer -EG-Decke_MaP-15_detail_26-08-11.jpg |  | - |  | Asbest | Asbest: Widerlegt
MaP-16 | Einzelprobe | VM-12 | Klebstoffe | Boden |  | Treppenhaus | EG-OG | Boden |  |  | 11.8.2026 - 17:08 | Daniel Santiago |  |  | Treppenhaus-EG-OG-Boden_MaP-16_26-08-11.jpg | Treppenhaus-EG-OG-Boden_MaP-16_detail_26-08-11.jpg |  | - |  | Asbest | Asbest: Widerlegt
MaP-17 | Einzelprobe | VM-1 | Verputz | Wand |  | Zimmer | OG | Wand |  |  | 11.8.2026 - 17:12 | Daniel Santiago |  |  | Zimmer-OG-Wand_MaP-17_26-08-11.jpg | Zimmer-OG-Wand_MaP-17_detail_26-08-11.jpg |  | - |  | Asbest | Asbest: Widerlegt
MaP-18 | Einzelprobe | VM-2 | Verputz | Decke |  | Zimmer | OG | Decke |  |  | 11.8.2026 - 17:13 | Daniel Santiago |  |  | Zimmer-OG-Decke_MaP-18_26-08-11.jpg | Zimmer-OG-Decke_MaP-18_detail_26-08-11.jpg |  | - |  | Asbest | Asbest: Widerlegt
MaP-19 | Einzelprobe | VM-15 | Fensterkitt | Fenster |  | Ganzes Haus | UG-DG | Fenster |  |  | 11.8.2026 - 17:17 | Daniel Santiago |  |  | Ganzes Haus -UG-DG -Fenster _MaP-19_26-08-11.jpg | Ganzes Haus -UG-DG -Fenster _MaP-19_detail_26-08-11.jpg | 24 | Stück |  | Asbest | Asbest: Widerlegt
MaP-20 | Einzelprobe | VM-1 | Verputz | Wand |  | Fassade | EG | Sockel |  |  | 11.8.2026 - 17:20 | Daniel Santiago |  |  | Fassade -EG-Sockel_MaP-20_26-08-11.jpg | Fassade -EG-Sockel_MaP-20_detail_26-08-11.jpg |  | - |  | Asbest | Asbest: Widerlegt
VB-1 | Visueller Befund | VM-6 | Faserzement | Elektrotableau |  | Gang | UG | Elektrotableau |  |  | 11.8.2026 - 15:43 | Daniel Santiago |  |  | Gang-UG-Elektro..._VB-1_26-08-11.jpg | Gang-UG-Elektro..._VB-1_detail_26-08-11.jpg |  | - |  | Asbest | Asbest: Bestätigt
VB-2 | Visueller Befund | VM-7 | Flachdichtung | Öltank |  | Tankraum | UG | Öltank |  |  | 11.8.2026 - 15:45 | Daniel Santiago |  |  | Tankraum -UG-Öltank _VB-2_26-08-11.jpg | Tankraum -UG-Öltank _VB-2_detail_26-08-11.jpg |  | - |  | Asbest | Asbest: Bestätigt
VB-3 | Visueller Befund | VM-6 | Faserzement | Elektrotableau |  | Waschküche | UG | Elektrotableau |  |  | 11.8.2026 - 15:47 | Daniel Santiago |  |  | Waschküche -UG-Elektro..._VB-3_26-08-11.jpg | Waschküche -UG-Elektro..._VB-3_detail_26-08-11.jpg |  | - |  | Asbest | Asbest: Bestätigt
VB-4 | Visueller Befund | VM-8 | Faserzement | Türblatt |  | Waschküche | UG | Türblatt |  |  | 11.8.2026 - 15:50 | Daniel Santiago |  |  | Waschküche -UG-Türblatt _VB-4_26-08-11.jpg | Waschküche -UG-Türblatt _VB-4_detail_26-08-11.jpg |  | - |  | Asbest | Asbest: Bestätigt
VB-5 | Visueller Befund | VM-13 | LAP | Brandschutzplatte |  | Treppenhaus | EG-OG | Wand |  |  | 11.8.2026 - 17:09 | Daniel Santiago |  |  | Treppenhaus -EG-OG-Wand _VB-5_26-08-11.jpg | Treppenhaus -EG-OG-Wand _VB-5_detail_26-08-11.jpg |  | - |  | Asbest | Asbest: Bestätigt
VB-6 | Visueller Befund | VM-14 | Faserzement | Unterdach |  | Estrich | DG | Unterdach |  |  | 11.8.2026 - 17:14 | Daniel Santiago |  |  | Estrich -DG-Unterdach _VB-6_26-08-11.jpg | Estrich -DG-Unterdach _VB-6_detail_26-08-11.jpg |  | - |  | Asbest | Asbest: Widerlegt
VB-7 | Visueller Befund | VM-16 | Faserzement | Wand |  | Garage | EG | Wand |  |  | 11.8.2026 - 17:21 | Daniel Santiago |  |  | Garage -EG-Wand_VB-7_26-08-11.jpg | Garage -EG-Wand_VB-7_detail_26-08-11.jpg |  | - |  | Asbest | Asbest: Bestätigt
VB-8 | Visueller Befund | VM-17 | Faserzement | Dach |  | Garage | EG | Dach |  |  | 11.8.2026 - 17:23 | Daniel Santiago |  |  | Garage -EG-Dach_VB-8_26-08-11.jpg | Garage -EG-Dach_VB-8_detail_26-08-11.jpg |  | - |  | Asbest | Asbest: Bestätigt