## Report
Bezeichnung Befund | Art | Verdachtsmoment | Material | Zugehöriges Bauteil | Farbe | Gebäude/Bereich | Stockwerk/Ebene | Raum/Teilbereich | Bemerkung Probe/Befund | Bemerkung Verdachtsmoment | Erfassungszeitpunkt | Probenehmer | Überblick | Detail | Dateiname Überblick | Dateiname Detail | Menge | Einheit | Mischprobe | Verdacht | Einstufung | Angenommene Trefferwahrscheinlichkeit | Einheit | Aussagesicherheit | Einheit | Risikomenge | Einheit | Begründung | Ergebnis Analytik | Bewertung | Aufgabe | Referenzkarte | X-Koordinate | Y-Koordinate
MaP-1 | Einzelprobe | VM-1 | Putz | Kamin |  | Estrich | DG | Wand |  |  | 14.1.2025 - 16:56 |  |  |  | Estrich -DG -Wand _MaP-1_25-01-14.jpg | Estrich -DG -Wand _MaP-1_detail_25-01-14.jpg |  | - |  | Asbest | Asbest: Widerlegt | [10 empty] | DG | 1580.4653 | 1901.5881
MaP-2 | Einzelprobe | VM-2 | (elastische) Bodenbeläge | Boden |  | Küche | 3.OG | Boden |  |  | 14.1.2025 - 16:57 |  |  |  | Küche -3.OG -Boden _MaP-2_25-01-14.jpg | Küche -3.OG -Boden _MaP-2_detail_25-01-14.jpg |  | - |  | Asbest | Asbest: Widerlegt | [10 empty] | 3. OG | 2377.3891 | 2013.6171
MaP-3 | Einzelprobe | VM-3 | (elastische) Bodenbeläge | Boden |  | Bad | 3. OG | Boden |  |  | 14.1.2025 - 17:05 |  |  |  | Bad -3. OG -Boden _MaP-3_25-01-14.jpg | Bad -3. OG -Boden _MaP-3_detail_25-01-14.jpg |  | - |  | Asbest | Asbest: Widerlegt | [10 empty] | 3. OG | 2968.516 | 2350.0113
MaP-4 | Einzelprobe | VM-4 | (elastische) Wandbeläge | Wand |  | Bad | 3. OG | Wand |  |  | 14.1.2025 - 17:06 |  |  |  | Bad -3. OG -Wand _MaP-4_25-01-14.jpg | Bad -3. OG -Wand _MaP-4_detail_25-01-14.jpg |  | - |  | Asbest | Asbest: Widerlegt | [10 empty] | 3. OG | 3393.3672 | 2222.6234
MaP-5 | Einzelprobe | VM-5 | (elastische) Bodenbeläge | Boden |  | Wohnzimmer | 3.OG | Boden |  |  | 14.1.2025 - 17:07 |  |  |  | Wohnzimmer -3.OG -Boden _MaP-5_25-01-14.jpg | Wohnzimmer -3.OG -Boden _MaP-5_detail_25-01-14.jpg |  | - |  | Asbest | Asbest: Widerlegt | [10 empty] | 3. OG | 2223.143 | 1614.12
MaP-6 | Einzelprobe | VM-6 | Plattenkleber | Wand |  | Küche / Wohnzimmer | 3.OG | Wand |  |  | 14.1.2025 - 17:08 |  |  |  | Küche - Wohnzimmer -3.OG-Wand _MaP-6_25-01-14.jpg | Küche - Wohnzimmer -3.OG-Wand _MaP-6_detail_25-01-14.jpg |  | - |  | Asbest | Asbest: Widerlegt | [10 empty] | 3. OG | 2566.0675 | 1739.7023
MaP-7 | Einzelprobe | VM-7 | Putz | Wand |  | Küche | 3.OG | Wand |  |  | 14.1.2025 - 17:09 |  |  |  | Küche -3.OG -Wand _MaP-7_25-01-14.jpg | Küche -3.OG -Wand _MaP-7_detail_25-01-14.jpg |  | - |  | Asbest | Asbest: Widerlegt | [10 empty] | 3. OG | 1986.2234 | 1821.3555
MaP-8 | Einzelprobe | VM-8 | Plattenkleber | Wand |  | Küche | 2.OG | Wand |  |  | 14.1.2025 - 17:26 |  |  |  | Küche -2.OG -Wand _MaP-8_25-01-14.jpg | Küche -2.OG -Wand _MaP-8_detail_25-01-14.jpg |  | - |  | Asbest | Asbest: Widerlegt | [10 empty] | 2. OG | 2938.1137 | 2139.4586
MaP-9 | Einzelprobe | VM-9 | Putz | Wand |  | Küche | 2.OG | Wand |  |  | 14.1.2025 - 17:26 |  |  |  | Küche -2.OG -Wand _MaP-9_25-01-14.jpg | Küche -2.OG -Wand _MaP-9_detail_25-01-14.jpg |  | - |  | Asbest | Asbest: Widerlegt | [10 empty] | 2. OG | 2193.9464 | 1579.4704
MaP-10 | Einzelprobe | VM-10 | (elastische) Bodenbeläge | Boden |  | Küche | 2.OG | Boden |  |  | 14.1.2025 - 17:27 |  |  |  | Küche -2.OG -Boden _MaP-10_25-01-14.jpg | Küche -2.OG -Boden _MaP-10_detail_25-01-14.jpg | 14 | m² |  | Asbest | Asbest: Bestätigt | 60 | % | 62.64719 | % | 3.137636 | m² |  |  |  |  | 2. OG | 2503.4141 | 2047.0594
MaP-11 | Einzelprobe | VM-11 | (elastische) Bodenbeläge / Wand | Boden / Wand |  | Bad | 2. OG | Wand / Boden |  |  | 14.1.2025 - 17:27 |  |  |  | Bad -2. OG -Wand - ..._MaP-11_25-01-14.jpg | Bad -2. OG -Wand - ..._MaP-11_detail_25-01-14.jpg | 7 | m² |  | Asbest | Asbest: Bestätigt | 60 | % | 63.76042 | % | 1.522062 | m² |  |  |  |  | 2. OG | 3226.0006 | 2031.5385
MaP-12 | Einzelprobe | VM-12 | Plattenkleber | Wand |  | Reduit/ Schlafzimmer | 2.OG | Wand |  |  | 14.1.2025 - 17:34 |  |  |  | Reduit- Schlafzim...-2.OG -Wand _MaP-12_25-01-14.jpg | Reduit- Schlafzim...-2.OG -Wand _MaP-12_detail_25-01-14.jpg | 2 | m² |  | Asbest | Asbest: Bestätigt | [10 empty] | 2. OG | 1024.9995 | 1551.0041
MaP-13 | Einzelprobe | VM-13 | Plattenkleber | Boden |  | Reduit | 2. OG | Boden |  |  | 14.1.2025 - 17:35 |  |  |  | Reduit-2. OG -Boden _MaP-13_25-01-14.jpg | Reduit-2. OG -Boden _MaP-13_detail_25-01-14.jpg |  | - |  | Asbest | Asbest: Widerlegt | [10 empty] | 2. OG | 1094.0898 | 1649.8259
MaP-14 | Einzelprobe | VM-14 | (elastische) Bodenbeläge | Boden |  | Esszimmer | 2. OG Haus 2 | Boden |  |  | 14.1.2025 - 17:53 |  |  |  | Esszimmer -2. OG H...-Boden _MaP-14_25-01-14.jpg | Esszimmer -2. OG H...-Boden _MaP-14_detail_25-01-14.jpg |  | - |  | Asbest | Asbest: Widerlegt | [10 empty] | OG links | 767.424 | 1938.0481
MaP-15 | Einzelprobe | VM-15 | (elastische) Bodenbeläge | Boden |  | Wohnzimmer 1+2 | 2. OG Haus 2 | Boden |  |  | 14.1.2025 - 17:55 |  |  |  | Wohnzimmer 1+2-2. OG H...-Boden _MaP-15_25-01-14.jpg | Wohnzimmer 1+2-2. OG H...-Boden _MaP-15_detail_25-01-14.jpg |  | - |  | Asbest | Asbest: Widerlegt | [10 empty] | OG links | 2229.696 | 1626.24
MaP-16 | Einzelprobe | VM-16 | (elastische) Bodenbeläge | Boden |  | Dusche | 2. OG Haus 2 | Boden |  |  | 14.1.2025 - 17:56 |  |  |  | Dusche -2. OG H...-Boden _MaP-16_25-01-14.jpg | Dusche -2. OG H...-Boden _MaP-16_detail_25-01-14.jpg |  | - |  | Asbest | Asbest: Widerlegt | [10 empty] | OG links | 689.4156 | 2940.8027
MaP-17 | Einzelprobe | VM-17 | (elastische) Wandbeläge | Wand |  | Dusche | 2. OG Haus 2 | Wand |  |  | 14.1.2025 - 17:57 |  |  |  | Dusche -2. OG H...-Wand _MaP-17_25-01-14.jpg | Dusche -2. OG H...-Wand _MaP-17_detail_25-01-14.jpg |  | - |  | Asbest | Asbest: Widerlegt | [10 empty] | OG links | 727.2481 | 2578.9763
MaP-18 | Einzelprobe | VM-18 | (elastische) Bodenbeläge | Boden |  | Gang | EG | Boden |  |  | 16.1.2025 - 15:51 |  |  |  | Gang -EG -Boden _MaP-18_25-01-16.jpg | Gang -EG -Boden _MaP-18_detail_25-01-16.jpg | 5 | m² |  | Asbest | Asbest: Bestätigt | 60 | % | 64.46178 | % | 1.066147 | m² |  |  |  |  | EG mitte | 1101.5083 | 1439.2872
MaP-19 | Einzelprobe | VM-19 | (elastische) Bodenbeläge | Boden |  | Küche | EG | Boden |  |  | 16.1.2025 - 15:51 |  |  |  | Küche -EG -Boden _MaP-19_25-01-16.jpg | Küche -EG -Boden _MaP-19_detail_25-01-16.jpg | 9 | m² |  | Asbest | Asbest: Bestätigt | 60 | % | 63.31043 | % | 1.981237 | m² |  |  |  |  | EG mitte | 1323.84 | 2177.28
MaP-20 | Einzelprobe | VM-20 | Plattenkleber | Wand |  | Küche | EG | Wand |  |  | 16.1.2025 - 15:52 |  |  |  | Küche -EG -Wand _MaP-20_25-01-16.jpg | Küche -EG -Wand _MaP-20_detail_25-01-16.jpg |  | - |  | Asbest | Asbest: Widerlegt | [10 empty] | EG mitte | 901.267 | 2717.568
MaP-21 | Einzelprobe | VM-21 | Faserzement | Decke |  | Küche | EG | Decke |  |  | 16.1.2025 - 15:56 |  |  |  | Küche -EG -Decke _MaP-21_25-01-16.jpg | Küche -EG -Decke _MaP-21_detail_25-01-16.jpg | 5 | m² |  | Asbest | Asbest: Bestätigt | 80 | % | 85.13964 | % | 0.5944142 | m² |  |  |  |  | EG mitte | 1573.8239 | 2096.64
MaP-22 | Einzelprobe | VM-22 | Plattenkleber | Wand |  | Bad | EG | Wand |  |  | 16.1.2025 - 15:57 |  |  |  | Bad -EG-Wand _MaP-22_25-01-16.jpg | Bad -EG-Wand _MaP-22_detail_25-01-16.jpg |  | - |  | Asbest | Asbest: Widerlegt | [10 empty] | EG mitte | 1228.2341 | 3725.4237
MaP-23 | Einzelprobe | VM-23 | Plattenkleber | Boden |  | Bad | EG | Boden |  |  | 16.1.2025 - 15:58 |  |  |  | Bad -EG-Boden_MaP-23_25-01-16.jpg | Bad -EG-Boden_MaP-23_detail_25-01-16.jpg | 8 | m² |  | Asbest | Asbest: Bestätigt | [10 empty] | EG mitte | 1216.3201 | 3222.912
MaP-24 | Einzelprobe | VM-24 | Putz | Wand |  | Küche / Wohnzimmer | EG | Wand |  |  | 16.1.2025 - 16:00 |  |  |  | Küche - Wohnzimmer -EG-Wand _MaP-24_25-01-16.jpg | Küche - Wohnzimmer -EG-Wand _MaP-24_detail_25-01-16.jpg |  | - |  | Asbest | Asbest: Widerlegt | [10 empty] | EG mitte | 1761.984 | 2311.68
MaP-1011 | Einzelprobe | VM-25 | Klebstoffe | Boden |  | Küche | 2.OG | Boden |  |  | 18.2.2025 - 15:26 |  |  |  | Küche -2.OG -Boden _MaP-1011_25-02-18.jpg | Küche -2.OG -Boden _MaP-1011_detail_25-02-18.jpg |  | - |  | Asbest | Asbest: Widerlegt | [10 empty] | 2. OG
MaP-111 | Einzelprobe | VM-26 | (elastische) Bodenbeläge | Boden / Wand |  | Bad | 2. OG | Wand / Boden |  |  | 18.2.2025 - 15:28 |  |  |  | Bad -2. OG -Wand - ..._MaP-111_25-02-18.jpg | Bad -2. OG -Wand - ..._MaP-111_detail_25-02-18.jpg |  | - |  | Asbest | Asbest: Widerlegt | [10 empty] | 2. OG | 3214.9079 | 2055.1472
MaP-181 | Einzelprobe | VM-27 | (elastische) Bodenbeläge | Boden |  | Gang | EG | Boden |  |  | 18.2.2025 - 15:36 |  |  |  | Gang -EG -Boden _MaP-181_25-02-18.jpg | Gang -EG -Boden _MaP-181_detail_25-02-18.jpg | 5 | m² |  | Asbest | Asbest: Bestätigt | 60 | % | 64.46178 | % | 1.066147 | m² |  |  |  |  | EG mitte | 1310.4 | 1395.072
MaP-191 | Einzelprobe | VM-28 | (elastische) Bodenbeläge | Boden |  | Küche | EG | Boden |  |  | 18.2.2025 - 15:37 |  |  |  | Küche -EG -Boden _MaP-191_25-02-18.jpg | Küche -EG -Boden _MaP-191_detail_25-02-18.jpg | 9 | m² |  | Asbest | Asbest: Bestätigt | 60 | % | 63.31043 | % | 1.981237 | m² |  |  |  |  | EG mitte | 1284.5889 | 2117.5932
MaP-161 | Einzelprobe | VM-29 | (elastische) Bodenbeläge | Boden |  | Dusche | 2. OG Haus 2 | Boden |  |  | 18.2.2025 - 15:53 |  |  |  | Dusche -2. OG H...-Boden _MaP-161_25-02-18.jpg | Dusche -2. OG H...-Boden _MaP-161_detail_25-02-18.jpg |  | - |  | Asbest | Asbest: Widerlegt | [10 empty] | OG links | 666.1012 | 2848.676
MaP-171 | Einzelprobe | VM-30 | (elastische) Beläge | Wand |  | Dusche | 2. OG Haus 2 | Wand |  |  | 18.2.2025 - 15:55 |  |  |  | Dusche -2. OG H...-Wand _MaP-171_25-02-18.jpg | Dusche -2. OG H...-Wand _MaP-171_detail_25-02-18.jpg |  | - |  | Asbest | Asbest: Widerlegt | [10 empty] | OG links | 805.0561 | 2865.4081
MaP-1112 | Einzelprobe | VM-31 | (elastische) Bodenbeläge 2. Lage | Boden | grün | Küche | 2.OG | Boden |  |  | 26.2.2025 - 07:34 | [5 empty] | 14 | m² |  | Asbest | Asbest: Bestätigt | 60 | % | 62.64719 | % | 3.137636 | m² |  |  |  |  | 2. OG | 2517.7934 | 2100.1735