## Report
Bezeichnung Befund | Art | Verdachtsmoment | Material | Zugehöriges Bauteil | Farbe | Gebäude/Bereich | Stockwerk/Ebene | Raum/Teilbereich | Bemerkung Probe/Befund | Bemerkung Verdachtsmoment | Erfassungszeitpunkt | Probenehmer | Überblick | Detail | Dateiname Überblick | Dateiname Detail | Menge | Einheit | Mischprobe | Verdacht | Einstufung | Angenommene Trefferwahrscheinlichkeit | Einheit | Aussagesicherheit | Einheit | Risikomenge | Einheit | Begründung | Ergebnis Analytik | Bewertung | Aufgabe | Referenzkarte | X-Koordinate | Y-Koordinate
MaP-1 | Einzelprobe | VM-4 | Fliesenkleber | Boden |  | Gang/ Treppenhaus/ Küche/ Wohnzimmer | EG-DG | Boden |  |  | 13.8.2026 - 16:52 | Daniel Santiago |  |  | Gang- Treppenhaus...-EG-DG -Boden_MaP-1_26-08-13.jpg | Gang- Treppenhaus...-EG-DG -Boden_MaP-1_detail_26-08-13.jpg |  | - |  | Asbest | Asbest: Bestätigt | [10 empty] | EG | 634 | 1073
MaP-2 | Einzelprobe | VM-5 | Fliesenkleber | Sockel |  | Küche | EG | Sockel |  |  | 13.8.2026 - 16:54 | Daniel Santiago |  |  | Küche -EG-Sockel _MaP-2_26-08-13.jpg | Küche -EG-Sockel _MaP-2_detail_26-08-13.jpg |  | - |  | Asbest | Asbest: Widerlegt | [10 empty] | EG | 742.1122 | 856.642
MaP-3 | Einzelprobe | VM-4 | Fliesenkleber | Boden |  | Bad | EG | Boden |  |  | 13.8.2026 - 16:56 | Daniel Santiago |  |  | Bad-EG-Boden_MaP-3_26-08-13.jpg | Bad-EG-Boden_MaP-3_detail_26-08-13.jpg |  | - |  | Asbest | Asbest: Bestätigt | [10 empty] | EG | 774.986 | 1134.8157
MaP-4 | Einzelprobe | VM-6 | Fliesenkleber | Wand |  | Bad | EG | Wand |  |  | 13.8.2026 - 16:57 | Daniel Santiago |  |  | Bad-EG-Wand_MaP-4_26-08-13.jpg | Bad-EG-Wand_MaP-4_detail_26-08-13.jpg |  | - |  | Asbest | Asbest: Bestätigt | [10 empty] | EG | 861.5265 | 1141.4092
MaP-5 | Einzelprobe | VM-11 | LAP | Cheminée |  | Wohnzimmer | OG | Cheminée |  |  | 13.8.2026 - 16:58 | Daniel Santiago |  |  | Wohnzimmer -OG-Cheminée _MaP-5_26-08-13.jpg | Wohnzimmer -OG-Cheminée _MaP-5_detail_26-08-13.jpg | 2 | Stück |  | Asbest | Asbest: Bestätigt | [10 empty] | EG | 540 | 774
MaP-6 | Einzelprobe | VM-12 | Fensterkitt | Fenster |  | Gesamtes Haus | UG-DG | Fenster |  |  | 13.8.2026 - 16:59 | Daniel Santiago |  |  | Gesamtes Haus -UG-DG -Fenster _MaP-6_26-08-13.jpg | Gesamtes Haus -UG-DG -Fenster _MaP-6_detail_26-08-13.jpg | 24 | Stück |  | Asbest | Asbest: Widerlegt | [10 empty] | EG | 435 | 777
MaP-7 | Einzelprobe | VM-4 | Fliesenkleber | Boden |  | Bad | DG | Boden |  |  | 13.8.2026 - 17:03 | Daniel Santiago |  |  | Bad-DG-Boden_MaP-7_26-08-13.jpg | Bad-DG-Boden_MaP-7_detail_26-08-13.jpg |  | - |  | Asbest | Asbest: Bestätigt | [10 empty] | OG | 765.2246 | 1028.5401
MaP-8 | Einzelprobe | VM-6 | Fliesenkleber | Wand |  | Bad | DG | Wand |  |  | 13.8.2026 - 17:04 | Daniel Santiago |  |  | Bad-DG-Wand_MaP-8_26-08-13.jpg | Bad-DG-Wand_MaP-8_detail_26-08-13.jpg |  | - |  | Asbest | Asbest: Bestätigt | [10 empty] | OG | 655.5184 | 1080.6544
MaP-9 | Einzelprobe | VM-3 | Klebstoffe | Boden |  | Büro/ Gang/ Schlafzimmer | OG-DG | Boden |  |  | 13.8.2026 - 17:05 | Daniel Santiago |  |  | Büro- Gang- Schla...-OG-DG -Boden_MaP-9_26-08-13.jpg | Büro- Gang- Schla...-OG-DG -Boden_MaP-9_detail_26-08-13.jpg |  | - |  | Asbest | Asbest: Widerlegt | [10 empty] | OG | 979 | 1231.5
MaP-10 | Einzelprobe | VM-1 | Verputz | Wand |  | Fassade | EG-DG | Wand |  |  | 13.8.2026 - 17:08 | Daniel Santiago |  |  | Fassade -EG-DG -Wand_MaP-10_26-08-13.jpg | Fassade -EG-DG -Wand_MaP-10_detail_26-08-13.jpg |  | - |  | Asbest | Asbest: Widerlegt | [10 empty] | EG | 610.0624 | 741.413
MaP-11 | Einzelprobe | VM-13 | Faserzement | Wand/ Dach |  | Fassade/ Dach | DG | Wand/ Dach |  |  | 13.8.2026 - 17:09 | Daniel Santiago |  |  | Fassade- Dach-DG-Wand- Dach_MaP-11_26-08-13.jpg | Fassade- Dach-DG-Wand- Dach_MaP-11_detail_26-08-13.jpg |  | - |  | Asbest | Asbest: Bestätigt | [10 empty] | OG | 762 | 627.5
VB-1 | Visueller Befund | VM-9 | LAP mit Holzrahmen | Elektrotableau |  | Waschküche | UG | Elektrotableau |  |  | 13.8.2026 - 15:50 | Daniel Santiago |  |  | Waschküche -UG-Elektro..._VB-1_26-08-13.jpg | Waschküche -UG-Elektro..._VB-1_detail_26-08-13.jpg |  | - |  | Asbest | Asbest: Bestätigt | [10 empty] | UG | 775.4779 | 541.4892
VB-2 | Visueller Befund | VM-10 | Flachdichtung | Öltank |  | Tankraum | UG | Öltank |  |  | 13.8.2026 - 15:53 | Daniel Santiago |  |  | Tankraum -UG-Öltank _VB-2_26-08-13.jpg | Tankraum -UG-Öltank _VB-2_detail_26-08-13.jpg |  | - |  | Asbest | Asbest: Bestätigt | [10 empty] | UG | 740.5168 | 1139.719