## Report
Bezeichnung Befund | Art | Verdachtsmoment | Material | Zugehöriges Bauteil | Farbe | Gebäude/Bereich | Stockwerk/Ebene | Raum/Teilbereich | Bemerkung Probe/Befund | Bemerkung Verdachtsmoment | Erfassungszeitpunkt | Probenehmer | Überblick | Detail | Dateiname Überblick | Dateiname Detail | Menge | Einheit | Mischprobe | Verdacht | Einstufung | Angenommene Trefferwahrscheinlichkeit | Einheit | Aussagesicherheit | Einheit | Risikomenge | Einheit | Begründung | Ergebnis Analytik | Bewertung | Aufgabe | Referenzkarte | X-Koordinate | Y-Koordinate
MaP-1 | Einzelprobe | VM-1 | Klebstoffe | Wand |  | Bad | EG | Wand |  |  | 14.2.2025 - 12:52 |  |  |  | Bad -EG -Wand _MaP-1_25-02-14.jpg | Bad -EG -Wand _MaP-1_detail_25-02-14.jpg |  | - |  | Asbest | Asbest: Widerlegt
MaP-2 | Einzelprobe | VM-2 | Klebstoffe | Wand |  | Bad | EG | Wand |  |  | 14.2.2025 - 12:53 |  |  |  | Bad -EG -Wand _MaP-2_25-02-14.jpg | Bad -EG -Wand _MaP-2_detail_25-02-14.jpg |  | - |  | Asbest | Asbest: Widerlegt
MaP-3 | Einzelprobe | VM-3 | Plattenkleber | Boden |  | Bad | EG | Boden |  |  | 14.2.2025 - 12:53 |  |  |  | Bad -EG -Boden _MaP-3_25-02-14.jpg | Bad -EG -Boden _MaP-3_detail_25-02-14.jpg |  | - |  | Asbest | Asbest: Widerlegt
MaP-4 | Einzelprobe | VM-4 | Plattenkleber | Boden |  | Gang | EG | Boden |  |  | 14.2.2025 - 12:54 |  |  |  | Gang -EG -Boden _MaP-4_25-02-14.jpg | Gang -EG -Boden _MaP-4_detail_25-02-14.jpg |  | - |  | Asbest | Asbest: Widerlegt
MaP-5 | Einzelprobe | VM-7 | Plattenkleber | Boden |  | Küche | EG | Boden |  |  | 14.2.2025 - 12:56 |  |  |  | Küche -EG -Boden _MaP-5_25-02-14.jpg | Küche -EG -Boden _MaP-5_detail_25-02-14.jpg |  | - |  | Asbest | Asbest: Widerlegt
MaP-6 | Einzelprobe | VM-8 | Klebstoffe | Wand |  | Küche | EG | Wand |  |  | 14.2.2025 - 12:56 |  |  |  | Küche -EG -Wand _MaP-6_25-02-14.jpg | Küche -EG -Wand _MaP-6_detail_25-02-14.jpg |  | - |  | Asbest | Asbest: Widerlegt
MaP-7 | Einzelprobe | VM-10 | Putz | Wand |  | Wohnzimmer | EG | Wand |  |  | 14.2.2025 - 12:58 |  |  |  | Wohnzimmer -EG -Wand _MaP-7_25-02-14.jpg | Wohnzimmer -EG -Wand _MaP-7_detail_25-02-14.jpg |  | - |  | Asbest | Asbest: Widerlegt
MaP-8 | Einzelprobe | VM-11 | Plattenkleber | Wand / Boden |  | Wohnzimmer | EG | Cheminée |  |  | 14.2.2025 - 12:59 |  |  |  | Wohnzimmer -EG -Cheminée _MaP-8_25-02-14.jpg | Wohnzimmer -EG -Cheminée _MaP-8_detail_25-02-14.jpg |  | - |  | Asbest | Asbest: Widerlegt
MaP-9 | Einzelprobe | VM-13 | Putz | Wand |  | Schlafzimmer | EG | Wand |  |  | 14.2.2025 - 13:00 |  |  |  | Schlafzimmer -EG -Wand _MaP-9_25-02-14.jpg | Schlafzimmer -EG -Wand _MaP-9_detail_25-02-14.jpg |  | - |  | Asbest | Asbest: Widerlegt
MaP-10 | Einzelprobe | VM-15 | Putz | Wand |  | Fassade | EG | Wand |  |  | 14.2.2025 - 13:07 |  |  |  | Fassade -EG -Wand _MaP-10_25-02-14.jpg | Fassade -EG -Wand _MaP-10_detail_25-02-14.jpg |  | - |  | Asbest | Asbest: Widerlegt
VB-1 | Visueller Befund | VM-5 | Faserzement | Elektrotableau |  | Gang | EG | Wand |  |  | 14.2.2025 - 12:55 |  |  |  | Gang -EG -Wand _VB-1_25-02-14.jpg | Gang -EG -Wand _VB-1_detail_25-02-14.jpg |  | - |  | Asbest | Asbest: Bestätigt
VB-2 | Visueller Befund | VM-6 | Faserzement | Wand |  | Gang | EG | Wand |  |  | 14.2.2025 - 12:55 |  |  |  | Gang -EG -Wand _VB-2_25-02-14.jpg | Gang -EG -Wand _VB-2_detail_25-02-14.jpg |  | - |  | Asbest | Asbest: Bestätigt
VB-3 | Visueller Befund | VM-9 | Asbestschnüre | Kochherd |  | Küche | EG | Kochherd |  |  | 14.2.2025 - 12:57 |  |  |  | Küche -EG -Kochherd _VB-3_25-02-14.jpg | Küche -EG -Kochherd _VB-3_detail_25-02-14.jpg |  | - |  | Asbest | Asbest: Bestätigt
VB-4 | Visueller Befund | VM-12 | Faserzement | Wand |  | Wohnzimmer | EG | Cheminée |  |  | 14.2.2025 - 12:59 |  |  |  | Wohnzimmer -EG -Cheminée _VB-4_25-02-14.jpg | Wohnzimmer -EG -Cheminée _VB-4_detail_25-02-14.jpg |  | - |  | Asbest | Asbest: Bestätigt
VB-5 | Visueller Befund | VM-14 | Febsterkitt | Wand |  | Fassade | EG | Fenster |  |  | 14.2.2025 - 13:01 |  |  |  | Fassade -EG -Fenster _VB-5_25-02-14.jpg | Fassade -EG -Fenster _VB-5_detail_25-02-14.jpg |  | - |  | Asbest | Asbest: Bestätigt