## Report
Bezeichnung Befund | Art | Verdachtsmoment | Material | Zugehöriges Bauteil | Farbe | Gebäude/Bereich | Stockwerk/Ebene | Raum/Teilbereich | Bemerkung Probe/Befund | Bemerkung Verdachtsmoment | Erfassungszeitpunkt | Probenehmer | Überblick | Detail | Dateiname Überblick | Dateiname Detail | Menge | Einheit | Mischprobe | Verdacht | Einstufung | Angenommene Trefferwahrscheinlichkeit | Einheit | Aussagesicherheit | Einheit | Risikomenge | Einheit | Begründung | Ergebnis Analytik | Bewertung | Aufgabe | Referenzkarte | X-Koordinate | Y-Koordinate
MaP-1 | Einzelprobe | VM-1 | Verputz | Wand |  | Treppenhaus/ Gang | UG-DG | Wand |  |  | 03.8.2026 - 10:42 | Daniel Santiago |  |  | Treppenhaus- Gang-UG-DG -Wand_MaP-1_26-08-03.jpg | Treppenhaus- Gang-UG-DG -Wand_MaP-1_detail_26-08-03.jpg |  | - |  | Asbest | Asbest: Widerlegt | [10 empty] | EG | 708 | 386.5
MaP-2 | Einzelprobe | VM-2 | Verputz | Decke |  | Treppenhaus/ Gang | UG-DG | Decke |  |  | 03.8.2026 - 10:43 | Daniel Santiago |  |  | Treppenhaus- Gang-UG-DG -Decke_MaP-2_26-08-03.jpg | Treppenhaus- Gang-UG-DG -Decke_MaP-2_detail_26-08-03.jpg |  | - |  | Asbest | Asbest: Widerlegt | [10 empty] | EG | 599 | 277.5
MaP-3 | Einzelprobe | VM-1 | Verputz | Wand |  | Schlafzimmer | EG | Wand |  |  | 03.8.2026 - 10:45 | Daniel Santiago |  |  | Schlafzimmer -EG-Wand_MaP-3_26-08-03.jpg | Schlafzimmer -EG-Wand_MaP-3_detail_26-08-03.jpg |  | - |  | Asbest | Asbest: Widerlegt | [10 empty] | EG | 169.8316 | 1109.2269
MaP-4 | Einzelprobe | VM-2 | Verputz | Decke |  | Schlafzimmer | EG | Decke |  |  | 03.8.2026 - 10:46 | Daniel Santiago |  |  | Schlafzimmer -EG-Decke_MaP-4_26-08-03.jpg | Schlafzimmer -EG-Decke_MaP-4_detail_26-08-03.jpg |  | - |  | Asbest | Asbest: Widerlegt | [10 empty] | EG | 383 | 885.5
MaP-5 | Einzelprobe | VM-4 | Cushion Vinyl | Boden |  | Gang | OG | Boden | Mit gelblicher Kleber |  | 03.8.2026 - 10:48 | Daniel Santiago |  |  | Gang-OG-Boden_MaP-5_26-08-03.jpg | Gang-OG-Boden_MaP-5_detail_26-08-03.jpg |  | - |  | Asbest | Asbest: Widerlegt | [10 empty] | OG | 465.3647 | 541.1193
MaP-6 | Einzelprobe | VM-3 | Klebstoffe | Boden |  | Schlafzimmer | OG | Boden | Mit gelblicher Kleber |  | 03.8.2026 - 10:49 | Daniel Santiago |  |  | Schlafzimmer -OG-Boden_MaP-6_26-08-03.jpg | Schlafzimmer -OG-Boden_MaP-6_detail_26-08-03.jpg |  | - |  | Asbest | Asbest: Widerlegt | [10 empty] | OG | 607.6619 | 682.1462
MaP-7 | Einzelprobe | VM-1 | Verputz | Wand |  | Schlafzimmer | OG | Wand |  |  | 03.8.2026 - 10:50 | Daniel Santiago |  |  | Schlafzimmer -OG-Wand_MaP-7_26-08-03.jpg | Schlafzimmer -OG-Wand_MaP-7_detail_26-08-03.jpg |  | - |  | Asbest | Asbest: Widerlegt | [10 empty] | OG | 958 | 924.5
MaP-8 | Einzelprobe | VM-2 | Verputz | Decke |  | Schlafzimmer | OG | Decke |  |  | 03.8.2026 - 10:51 | Daniel Santiago |  |  | Schlafzimmer -OG-Decke_MaP-8_26-08-03.jpg | Schlafzimmer -OG-Decke_MaP-8_detail_26-08-03.jpg |  | - |  | Asbest | Asbest: Widerlegt | [10 empty] | OG | 793 | 884.5
MaP-9 | Einzelprobe | VM-5 | Fliesenkleber | Boden |  | Badezimmer | OG | Boden | Oberbelag (Zweilagig! ) |  | 03.8.2026 - 10:52 | Daniel Santiago |  |  | Badezimmer -OG-Boden_MaP-9_26-08-03.jpg | Badezimmer -OG-Boden_MaP-9_detail_26-08-03.jpg | 2 | m² |  | Asbest | Asbest: Bestätigt | [10 empty] | OG | 793 | 531.5
MaP-10 | Einzelprobe | VM-5 | Fliesenkleber | Boden |  | Badezimmer | OG | Boden | Unterbelag (Zweilagig! ) |  | 03.8.2026 - 10:54 | Daniel Santiago |  |  | Badezimmer -OG-Boden_MaP-10_26-08-03.jpg | Badezimmer -OG-Boden_MaP-10_detail_26-08-03.jpg | 2 | m² |  | Asbest | Asbest: Bestätigt | [10 empty] | OG | 869 | 526.5
MaP-11 | Einzelprobe | VM-6 | Fliesenkleber | Wand |  | Badezimmer | OG | Wand |  |  | 03.8.2026 - 10:56 | Daniel Santiago |  |  | Badezimmer -OG-Wand_MaP-11_26-08-03.jpg | Badezimmer -OG-Wand_MaP-11_detail_26-08-03.jpg | 8 | m² |  | Asbest | Asbest: Bestätigt | [10 empty] | OG | 839 | 667.5
MaP-12 | Einzelprobe | VM-1 | Verputz | Wand |  | Badezimmer | OG | Wand |  |  | 03.8.2026 - 10:57 | Daniel Santiago |  |  | Badezimmer -OG-Wand_MaP-12_26-08-03.jpg | Badezimmer -OG-Wand_MaP-12_detail_26-08-03.jpg |  | - |  | Asbest | Asbest: Widerlegt | [10 empty] | OG | 911 | 670.5
MaP-13 | Einzelprobe | VM-2 | Verputz | Decke |  | Badezimmer | OG | Decke |  |  | 03.8.2026 - 10:57 | Daniel Santiago |  |  | Badezimmer -OG-Decke_MaP-13_26-08-03.jpg | Badezimmer -OG-Decke_MaP-13_detail_26-08-03.jpg |  | - |  | Asbest | Asbest: Widerlegt | [10 empty] | OG | 937 | 540.5
MaP-14 | Einzelprobe | VM-5 | Fliesenkleber | Boden |  | Küche | OG | Boden |  |  | 03.8.2026 - 11:01 | Daniel Santiago |  |  | Küche -OG-Boden_MaP-14_26-08-03.jpg | Küche -OG-Boden_MaP-14_detail_26-08-03.jpg | 4 | m² |  | Asbest | Asbest: Bestätigt | [10 empty] | OG | 673 | 486.5
MaP-15 | Einzelprobe | VM-7 | Fliesenkleber | Sockel |  | Küche | OG | Sockel |  |  | 03.8.2026 - 11:01 | Daniel Santiago |  |  | Küche -OG-Sockel_MaP-15_26-08-03.jpg | Küche -OG-Sockel_MaP-15_detail_26-08-03.jpg | 6 | m |  | Asbest | Asbest: Bestätigt | [10 empty] | OG | 663 | 412.5
MaP-16 | Einzelprobe | VM-6 | Fliesenkleber | Wand |  | Küche | OG | Wand |  |  | 03.8.2026 - 12:39 | Daniel Santiago |  |  | Küche -OG-Wand_MaP-16_26-08-03.jpg | Küche -OG-Wand_MaP-16_detail_26-08-03.jpg | 2 | m² |  | Asbest | Asbest: Bestätigt | [10 empty] | OG | 901.5791 | 511.1768
MaP-17 | Einzelprobe | VM-1 | Verputz | Wand |  | Küche | OG | Wand |  |  | 03.8.2026 - 11:03 | Daniel Santiago |  |  | Küche -OG-Wand_MaP-17_26-08-03.jpg | Küche -OG-Wand_MaP-17_detail_26-08-03.jpg |  | - |  | Asbest | Asbest: Widerlegt | [10 empty] | OG | 694 | 246.5
MaP-18 | Einzelprobe | VM-2 | Verputz | Decke |  | Küche | OG | Decke |  |  | 03.8.2026 - 11:04 | Daniel Santiago |  |  | Küche -OG-Decke_MaP-18_26-08-03.jpg | Küche -OG-Decke_MaP-18_detail_26-08-03.jpg |  | - |  | Asbest | Asbest: Widerlegt | [10 empty] | OG | 771 | 341.5
MaP-19 | Einzelprobe | VM-5 | Fliesenkleber | Boden |  | Balkon | OG | Boden |  |  | 03.8.2026 - 11:05 | Daniel Santiago |  |  | Balkon -OG-Boden_MaP-19_26-08-03.jpg | Balkon -OG-Boden_MaP-19_detail_26-08-03.jpg | 2 | m² |  | Asbest | Asbest: Bestätigt | [10 empty] | OG | 982 | 925.5
MaP-20 | Einzelprobe | VM-1 | Verputz | Wand |  | Fassade | EG-DG | Wand |  |  | 03.8.2026 - 11:06 | Daniel Santiago |  |  | Fassade -EG-DG-Wand_MaP-20_26-08-03.jpg | Fassade -EG-DG-Wand_MaP-20_detail_26-08-03.jpg |  | - |  | Asbest | Asbest: Widerlegt | [10 empty] | OG | 970.3898 | 977.0038
MaP-21 | Einzelprobe | VM-10 | Plattenkleber | Boden |  | Gang | UG | Boden |  |  | 21.8.2026 - 10:30 | Daniel Santiago |  |  | Gang-UG-Boden_MaP-21_26-08-21.jpg | Gang-UG-Boden_MaP-21_detail_26-08-21.jpg |  | - |  | Asbest | Asbest: Nicht eingestuft | [10 empty] | UG | 473.5892 | 271.0035
MaP-22 | Einzelprobe | VM-11 | Plattenkleber | Sockel |  | Gang | UG | Sockel |  |  | 21.8.2026 - 10:32 | Daniel Santiago |  |  | Gang-UG-Sockel_MaP-22_26-08-21.jpg | Gang-UG-Sockel_MaP-22_detail_26-08-21.jpg |  | - |  | Asbest | Asbest: Nicht eingestuft | [10 empty] | UG | 479.4507 | 245.8948
MaP-23 | Einzelprobe | VM-13 | Grund & Deckputz | Wand |  | Waschküche | UG | Wand |  |  | 21.8.2026 - 10:39 | Daniel Santiago |  |  | Waschküche -UG-Wand_MaP-23_26-08-21.jpg | Waschküche -UG-Wand_MaP-23_detail_26-08-21.jpg |  | - |  | Asbest | Asbest: Nicht eingestuft | [10 empty] | UG | 597.7812 | 495.371
MaP-24 | Einzelprobe | VM-14 | Grund & Deckputz | Decke |  | Waschküche | UG | Decke |  |  | 21.8.2026 - 10:40 | Daniel Santiago |  |  | Waschküche -UG-Decke_MaP-24_26-08-21.jpg | Waschküche -UG-Decke_MaP-24_detail_26-08-21.jpg |  | - |  | Asbest | Asbest: Nicht eingestuft | [10 empty] | UG | 694.7493 | 498.2748
MaP-25 | Einzelprobe | VM-10 | Plattenkleber | Boden |  | Treppenhaus/ Gang/ Bad/ Küche | EG-UG | Boden |  |  | 21.8.2026 - 10:42 | Daniel Santiago |  |  | Treppenhaus- Gang...-EG-UG-Boden_MaP-25_26-08-21.jpg | Treppenhaus- Gang...-EG-UG-Boden_MaP-25_detail_26-08-21.jpg |  | - |  | Asbest | Asbest: Nicht eingestuft | [10 empty] | EG | 529.6618 | 190.8729
VB-1 | Visueller Befund | VM-8 | Faserzement | Dach |  | Eingang Untergeschoss | EG | Dach |  |  | 21.8.2026 - 08:44 | Daniel Santiago |  |  | Eingang Untergesc...-EG-Dach_VB-1_26-08-21.jpg | Eingang Untergesc...-EG-Dach_VB-1_detail_26-08-21.jpg | 6 | m² |  | Asbest | Asbest: Bestätigt | 80 | % | 0 | % | 4.8 | m² |  |  |  |  | UG | 595 | 844
VB-2 | Visueller Befund | VM-9 | Faserzement | Elektrotableau |  | Waschküche | UG | Elektrotableau |  |  | 21.8.2026 - 08:50 | Daniel Santiago |  |  | Waschküche -UG-Elektro..._VB-2_26-08-21.jpg | Waschküche -UG-Elektro..._VB-2_detail_26-08-21.jpg | 1 | Stück |  | Asbest | Asbest: Bestätigt | 80 | % | 0 | % | 0.8 | Stück |  |  |  |  | UG | 543.7541 | 389.4839
VB-3 | Visueller Befund | VM-12 | Plattenkleber | Boden/ Sockel/ Wand |  | Technikraum | UG | Boden/ Sockel | Nach 1990 erstellt! |  | 21.8.2026 - 10:33 | Daniel Santiago |  |  | Technikraum -UG-Boden- ..._VB-3_26-08-21.jpg | Technikraum -UG-Boden- ..._VB-3_detail_26-08-21.jpg |  | - |  | Asbest | Asbest: Widerlegt | [10 empty] | UG | 292.5027 | 376.1087
VB-4 | Visueller Befund | VM-12 | Plattenkleber | Boden/ Sockel/ Wand |  | Zimmer | UG | Boden/ Sockel | Nach 1990 erstellt! |  | 21.8.2026 - 10:35 | Daniel Santiago |  |  | Zimmer -UG-Boden- ..._VB-4_26-08-21.jpg | Zimmer -UG-Boden- ..._VB-4_detail_26-08-21.jpg |  | - |  | Asbest | Asbest: Widerlegt | [10 empty] | UG | 289.9553 | 658.5899
VB-5 | Visueller Befund | VM-12 | Plattenkleber | Boden/ Sockel/ Wand |  | Waschküche/ Bad | UG | Boden/ Sockel/ Wand | Nach 1990 erstellt! |  | 21.8.2026 - 10:37 | Daniel Santiago |  |  | Waschküche- Bad-UG-Boden- ..._VB-5_26-08-21.jpg | Waschküche- Bad-UG-Boden- ..._VB-5_detail_26-08-21.jpg |  | - |  | Asbest | Asbest: Widerlegt | [10 empty] | UG | 669.3682 | 331.5002