## Report
Bezeichnung Befund | Art | Verdachtsmoment | Material | Zugehöriges Bauteil | Farbe | Gebäude/Bereich | Stockwerk/Ebene | Raum/Teilbereich | Bemerkung Probe/Befund | Bemerkung Verdachtsmoment | Erfassungszeitpunkt | Probenehmer | Überblick | Detail | Dateiname Überblick | Dateiname Detail | Menge | Einheit | Mischprobe | Verdacht | Einstufung | Angenommene Trefferwahrscheinlichkeit | Einheit | Aussagesicherheit | Einheit | Risikomenge | Einheit | Begründung | Ergebnis Analytik | Bewertung | Aufgabe | Referenzkarte | X-Koordinate | Y-Koordinate
MaP-1 | Einzelprobe | VM-1 | Faserzement | Dach/ Fassade Schindeln |  | Dach/ Fassade | DG | Dachabdeckung/ Fassade Abdeckung |  |  | 20.8.2026 - 16:13 | Daniel Santiago |  |  | Dach- Fassade -DG-Dachabd..._MaP-1_26-08-20.jpg | Dach- Fassade -DG-Dachabd..._MaP-1_detail_26-08-20.jpg |  | - |  | Asbest | Asbest: Bestätigt
MaP-2 | Einzelprobe | VM-1 | Faserzement | Dach/ Fassade Schindeln |  | Balkon | EG | Boden | Abgebrochene Stücke vom Dach/Fassade |  | 20.8.2026 - 16:21 | Daniel Santiago |  |  | Balkon-EG-Boden_MaP-2_26-08-20.jpg | Balkon-EG-Boden_MaP-2_detail_26-08-20.jpg |  | - |  | Asbest | Asbest: Bestätigt