## Report
Bezeichnung Befund | Art | Verdachtsmoment | Material | Zugehöriges Bauteil | Farbe | Gebäude/Bereich | Stockwerk/Ebene | Raum/Teilbereich | Bemerkung Probe/Befund | Bemerkung Verdachtsmoment | Erfassungszeitpunkt | Probenehmer | Überblick | Detail | Dateiname Überblick | Dateiname Detail | Menge | Einheit | Mischprobe | Verdacht | Einstufung | Angenommene Trefferwahrscheinlichkeit | Einheit | Aussagesicherheit | Einheit | Risikomenge | Einheit | Begründung | Ergebnis Analytik | Bewertung | Aufgabe | Referenzkarte | X-Koordinate | Y-Koordinate
MaP-1 | Einzelprobe | VM-1 | Grund & Deckputz | Wand |  | Treppenhaus/ Kellergeschoss | UG-EG | Wand |  |  | 18.8.2026 - 14:50 | Daniel Santiago |  |  | Treppenhaus- Kell...-UG-EG -Wand_MaP-1_26-08-18.jpg | Treppenhaus- Kell...-UG-EG -Wand_MaP-1_detail_26-08-18.jpg |  | - |  | Asbest | Asbest: Widerlegt | [10 empty] | UG | 599.9827 | 667.8671
MaP-2 | Einzelprobe | VM-2 | Grund & Deckputz | Decke |  | Treppenhaus/ Kellergeschoss | UG-EG | Decke |  |  | 18.8.2026 - 14:51 | Daniel Santiago |  |  | Treppenhaus- Kell...-UG-EG -Decke_MaP-2_26-08-18.jpg | Treppenhaus- Kell...-UG-EG -Decke_MaP-2_detail_26-08-18.jpg |  | - |  | Asbest | Asbest: Widerlegt | [10 empty] | UG | 543.705 | 744.04
MaP-3 | Einzelprobe | VM-13 | technisches Textil | Rohrummantellung |  | Kellergeschoss | UG | Rohrummantellung |  |  | 18.8.2026 - 14:53 | Daniel Santiago |  |  | Kellergeschoss -UG-Rohrumm..._MaP-3_26-08-18.jpg | Kellergeschoss -UG-Rohrumm..._MaP-3_detail_26-08-18.jpg |  | - |  | Asbest | Asbest: Widerlegt | [10 empty] | UG | 585.6724 | 753.5069
MaP-4 | Einzelprobe | VM-14 | Cushion Vinyl | Boden |  | Kellerräume | UG | Boden |  |  | 18.8.2026 - 15:04 | Daniel Santiago |  |  | Kellerräume-UG-Boden_MaP-4_26-08-18.jpg | Kellerräume-UG-Boden_MaP-4_detail_26-08-18.jpg | 4 | m² |  | Asbest | Asbest: Widerlegt | [10 empty] | UG | 337.68 | 866.65
MaP-5 | Einzelprobe | VM-3 | Plattenkleber | Boden |  | Gang/ Treppenhaus | EG-DG | Boden |  |  | 18.8.2026 - 15:30 | Daniel Santiago |  |  | Gang- Treppenhaus -EG-DG-Boden_MaP-5_26-08-18.jpg | Gang- Treppenhaus -EG-DG-Boden_MaP-5_detail_26-08-18.jpg |  | - |  | Asbest | Asbest: Widerlegt | [10 empty] | EG | 512.7552 | 1378.1007
MaP-6 | Einzelprobe | VM-1 | Grund & Deckputz | Wand |  | Treppenhaus | EG-DG | Wand |  |  | 18.8.2026 - 15:32 | Daniel Santiago |  |  | Treppenhaus-EG-DG-Wand_MaP-6_26-08-18.jpg | Treppenhaus-EG-DG-Wand_MaP-6_detail_26-08-18.jpg |  | - |  | Asbest | Asbest: Widerlegt | [10 empty] | EG | 585.0425 | 1150.2897
MaP-7 | Einzelprobe | VM-1 | Grund & Deckputz | Wand |  | Treppenhaus | EG-DG | Wand |  |  | 18.8.2026 - 15:33 | Daniel Santiago |  |  | Treppenhaus-EG-DG-Wand_MaP-7_26-08-18.jpg | Treppenhaus-EG-DG-Wand_MaP-7_detail_26-08-18.jpg |  | - |  | Asbest | Asbest: Widerlegt | [10 empty] | EG | 571.7635 | 833.0731
MaP-8 | Einzelprobe | VM-2 | Grund & Deckputz | Decke |  | Treppenhaus | EG-DG | Decke |  |  | 18.8.2026 - 15:33 | Daniel Santiago |  |  | Treppenhaus-EG-DG-Decke_MaP-8_26-08-18.jpg | Treppenhaus-EG-DG-Decke_MaP-8_detail_26-08-18.jpg |  | - |  | Asbest | Asbest: Widerlegt | [10 empty] | EG | 522.9774 | 912.9524
MaP-9 | Einzelprobe | VM-15 | Linoleum | Boden |  | Treppenhaus | 1.OG-3.OG | Boden |  |  | 18.8.2026 - 15:35 | Daniel Santiago |  |  | Treppenhaus-1.OG-3.OG-Boden_MaP-9_26-08-18.jpg | Treppenhaus-1.OG-3.OG-Boden_MaP-9_detail_26-08-18.jpg |  | - |  | Asbest | Asbest: Widerlegt | [10 empty] | 1.-4.OG | 738.7667 | 738.4767
MaP-10 | Einzelprobe | VM-3 | Plattenkleber | Boden |  | Küche | 1.OG links | Boden |  |  | 18.8.2026 - 16:17 | Daniel Santiago |  |  | Küche -1.OG li...-Boden _MaP-10_26-08-18.jpg | Küche -1.OG li...-Boden _MaP-10_detail_26-08-18.jpg |  | - |  | Asbest | Asbest: Widerlegt | [10 empty] | 1.-4.OG | 859.565 | 1092.885
MaP-11 | Einzelprobe | VM-4 | Fliesenkleber | Sockel |  | Küche | 1.OG links | Sockel |  |  | 18.8.2026 - 16:19 | Daniel Santiago |  |  | Küche -1.OG li...-Sockel _MaP-11_26-08-18.jpg | Küche -1.OG li...-Sockel _MaP-11_detail_26-08-18.jpg |  | - |  | Asbest | Asbest: Widerlegt | [10 empty] | 1.-4.OG | 845.101 | 1093.6712
MaP-12 | Einzelprobe | VM-5 | Fliesenkleber | Wand |  | Küche | 1.OG links | Wand |  |  | 18.8.2026 - 16:20 | Daniel Santiago |  |  | Küche -1.OG li...-Wand_MaP-12_26-08-18.jpg | Küche -1.OG li...-Wand_MaP-12_detail_26-08-18.jpg |  | - |  | Asbest | Asbest: Widerlegt | [10 empty] | 1.-4.OG | 1041.2617 | 1057.9434
MaP-13 | Einzelprobe | VM-1 | Grund & Deckputz | Wand |  | Küche | 1.OG links | Wand |  |  | 18.8.2026 - 16:21 | Daniel Santiago |  |  | Küche -1.OG li...-Wand_MaP-13_26-08-18.jpg | Küche -1.OG li...-Wand_MaP-13_detail_26-08-18.jpg |  | - |  | Asbest | Asbest: Widerlegt | [10 empty] | 1.-4.OG | 845.8999 | 969.2889
MaP-14 | Einzelprobe | VM-2 | Grund & Deckputz | Decke |  | Küche | 1.OG links | Decke |  |  | 18.8.2026 - 16:21 | Daniel Santiago |  |  | Küche -1.OG li...-Decke _MaP-14_26-08-18.jpg | Küche -1.OG li...-Decke _MaP-14_detail_26-08-18.jpg |  | - |  | Asbest | Asbest: Widerlegt | [10 empty] | 1.-4.OG | 859.565 | 937.145
MaP-15 | Einzelprobe | VM-3 | Plattenkleber | Boden |  | Bad | 1.OG links | Boden |  |  | 18.8.2026 - 16:23 | Daniel Santiago |  |  | Bad-1.OG li...-Boden_MaP-15_26-08-18.jpg | Bad-1.OG li...-Boden_MaP-15_detail_26-08-18.jpg |  | - |  | Asbest | Asbest: Widerlegt | [10 empty] | 1.-4.OG | 766.9176 | 935.7866
MaP-16 | Einzelprobe | VM-4 | Fliesenkleber | Sockel |  | Bad | 1.OG links | Sockel |  |  | 18.8.2026 - 16:24 | Daniel Santiago |  |  | Bad-1.OG li...-Sockel_MaP-16_26-08-18.jpg | Bad-1.OG li...-Sockel_MaP-16_detail_26-08-18.jpg |  | - |  | Asbest | Asbest: Widerlegt | [10 empty] | 1.-4.OG | 828.6795 | 931.7906
MaP-17 | Einzelprobe | VM-5 | Fliesenkleber | Wand |  | Bad | 1.OG links | Wand |  |  | 18.8.2026 - 16:24 | Daniel Santiago |  |  | Bad-1.OG li...-Wand_MaP-17_26-08-18.jpg | Bad-1.OG li...-Wand_MaP-17_detail_26-08-18.jpg |  | - |  | Asbest | Asbest: Widerlegt | [10 empty] | 1.-4.OG | 836.3846 | 1100.47
MaP-18 | Einzelprobe | VM-1 | Grund & Deckputz | Wand |  | Bad | 1.OG links | Wand |  |  | 18.8.2026 - 16:25 | Daniel Santiago |  |  | Bad-1.OG li...-Wand_MaP-18_26-08-18.jpg | Bad-1.OG li...-Wand_MaP-18_detail_26-08-18.jpg |  | - |  | Asbest | Asbest: Widerlegt | [10 empty] | 1.-4.OG | 761.5059 | 1012.8044
MaP-19 | Einzelprobe | VM-2 | Grund & Deckputz | Decke |  | Bad | 1.OG links | Decke |  |  | 18.8.2026 - 16:26 | Daniel Santiago |  |  | Bad-1.OG li...-Decke_MaP-19_26-08-18.jpg | Bad-1.OG li...-Decke_MaP-19_detail_26-08-18.jpg |  | - |  | Asbest | Asbest: Widerlegt | [10 empty] | 1.-4.OG | 819.2559 | 1092.3328
MaP-20 | Einzelprobe | VM-3 | Plattenkleber | Boden |  | Bad | 2.OG links | Boden |  |  | 18.8.2026 - 16:43 | Daniel Santiago |  |  | Bad-2.OG li...-Boden_MaP-20_26-08-18.jpg | Bad-2.OG li...-Boden_MaP-20_detail_26-08-18.jpg |  | - |  | Asbest | Asbest: Widerlegt | [10 empty] | 1.-4.OG | 798.6667 | 935.1483
MaP-21 | Einzelprobe | VM-19 | Fliesenkleber | Wand |  | Bad | 2.OG links | Wand |  |  | 18.8.2026 - 16:44 | Daniel Santiago |  |  | Bad-2.OG li...-Wand_MaP-21_26-08-18.jpg | Bad-2.OG li...-Wand_MaP-21_detail_26-08-18.jpg | 6 | m² |  | Asbest | Asbest: Bestätigt | [10 empty] | 1.-4.OG | 836.4226 | 941.2657
MaP-22 | Einzelprobe | VM-1 | Grund & Deckputz | Wand |  | Bad | 2.OG links | Wand |  |  | 18.8.2026 - 16:44 | Daniel Santiago |  |  | Bad-2.OG li...-Wand_MaP-22_26-08-18.jpg | Bad-2.OG li...-Wand_MaP-22_detail_26-08-18.jpg |  | - |  | Asbest | Asbest: Widerlegt | [10 empty] | 1.-4.OG | 762.378 | 990.9039
MaP-23 | Einzelprobe | VM-2 | Grund & Deckputz | Decke |  | Bad | 2.OG links | Decke |  |  | 18.8.2026 - 16:45 | Daniel Santiago |  |  | Bad-2.OG li...-Decke_MaP-23_26-08-18.jpg | Bad-2.OG li...-Decke_MaP-23_detail_26-08-18.jpg |  | - |  | Asbest | Asbest: Widerlegt | [10 empty] | 1.-4.OG | 825.6217 | 1091.8867
MaP-24 | Einzelprobe | VM-17 | Floorflex | Boden |  | Treppenhaus/Podest | 3. & 4.OG | Boden |  |  | 18.8.2026 - 16:57 | Daniel Santiago |  |  | Treppenhaus-Podest -3. & 4.OG-Boden_MaP-24_26-08-18.jpg | Treppenhaus-Podest -3. & 4.OG-Boden_MaP-24_detail_26-08-18.jpg |  | - |  | Asbest | Asbest: Widerlegt | [10 empty] | 1.-4.OG | 666.2037 | 834.2411
MaP-25 | Einzelprobe | VM-3 | Plattenkleber | Boden |  | Küche | 4.OG rechts | Boden |  |  | 18.8.2026 - 17:22 | Daniel Santiago |  |  | Küche -4.OG re...-Boden_MaP-25_26-08-18.jpg | Küche -4.OG re...-Boden_MaP-25_detail_26-08-18.jpg |  | - |  | Asbest | Asbest: Widerlegt | [10 empty] | 1.-4.OG | 338.435 | 1025.9966
MaP-26 | Einzelprobe | VM-4 | Fliesenkleber | Sockel |  | Küche | 4.OG rechts | Sockel |  |  | 18.8.2026 - 17:23 | Daniel Santiago |  |  | Küche -4.OG re...-Sockel_MaP-26_26-08-18.jpg | Küche -4.OG re...-Sockel_MaP-26_detail_26-08-18.jpg |  | - |  | Asbest | Asbest: Widerlegt | [10 empty] | 1.-4.OG | 487.359 | 1018.5474
MaP-27 | Einzelprobe | VM-1 | Grund & Deckputz | Wand |  | Küche | 4.OG rechts | Wand |  |  | 18.8.2026 - 17:24 | Daniel Santiago |  |  | Küche -4.OG re...-Wand_MaP-27_26-08-18.jpg | Küche -4.OG re...-Wand_MaP-27_detail_26-08-18.jpg |  | - |  | Asbest | Asbest: Widerlegt | [10 empty] | 1.-4.OG | 331.4288 | 1037.3848
MaP-28 | Einzelprobe | VM-2 | Grund & Deckputz | Decke |  | Küche | 4.OG rechts | Decke |  |  | 18.8.2026 - 17:25 | Daniel Santiago |  |  | Küche -4.OG re...-Decke_MaP-28_26-08-18.jpg | Küche -4.OG re...-Decke_MaP-28_detail_26-08-18.jpg |  | - |  | Asbest | Asbest: Widerlegt | [10 empty] | 1.-4.OG | 413.6092 | 982.2133
MaP-29 | Einzelprobe | VM-5 | Fliesenkleber | Wand |  | Küche | 4.OG rechts | Wand |  |  | 18.8.2026 - 17:26 | Daniel Santiago |  |  | Küche -4.OG re...-Wand_MaP-29_26-08-18.jpg | Küche -4.OG re...-Wand_MaP-29_detail_26-08-18.jpg |  | - |  | Asbest | Asbest: Widerlegt | [10 empty] | 1.-4.OG | 351.8626 | 982.3628
MaP-30 | Einzelprobe | VM-18 | Faserzement | Dachschindeln |  | Dach | DG | Dachschindeln |  |  | 18.8.2026 - 17:42 | Daniel Santiago |  |  | Dach-DG-Dachsch..._MaP-30_26-08-18.jpg | Dach-DG-Dachsch..._MaP-30_detail_26-08-18.jpg |  | - |  | Asbest | Asbest: Widerlegt | [10 empty] | DG | 276.33 | 938.485
MaP-31 | Einzelprobe | VM-1 | Grund & Deckputz | Wand |  | Fassade | EG | Sockel |  |  | 18.8.2026 - 17:53 | Daniel Santiago |  |  | Fassade -EG-Sockel_MaP-31_26-08-18.jpg | Fassade -EG-Sockel_MaP-31_detail_26-08-18.jpg |  | - |  | Asbest | Asbest: Widerlegt | [10 empty] | EG | 458.28 | 802.65
MaP-32 | Einzelprobe | VM-1 | Grund & Deckputz | Wand |  | Fassade | EG-DG | Wand |  |  | 18.8.2026 - 17:54 | Daniel Santiago |  |  | Fassade -EG-DG -Wand_MaP-32_26-08-18.jpg | Fassade -EG-DG -Wand_MaP-32_detail_26-08-18.jpg |  | - |  | Asbest | Asbest: Widerlegt | [10 empty] | EG | 351.75 | 806.67
VB-1 | Visueller Befund | VM-9 | Faserzement | Türblatt |  | Heizraum | UG | Türblatt |  |  | 18.8.2026 - 13:49 | Daniel Santiago |  |  | Heizraum-UG-Türblatt _VB-1_26-08-18.jpg | Heizraum-UG-Türblatt _VB-1_detail_26-08-18.jpg |  | - |  | Asbest | Asbest: Bestätigt | [10 empty] | UG | 401.6492 | 704.6156
VB-2 | Visueller Befund | VM-11 | Faserzement | Elektrotableau |  | Heizraum | UG | Elektrotableau |  |  | 18.8.2026 - 13:51 | Daniel Santiago |  |  | Heizraum-UG-Elektro..._VB-2_26-08-18.jpg | Heizraum-UG-Elektro..._VB-2_detail_26-08-18.jpg |  | - |  | Asbest | Asbest: Bestätigt | [10 empty] | UG | 354.5564 | 707.7151
VB-3 | Visueller Befund | VM-11 | Faserzement | Elektrotableau |  | Keller | UG | Elektrotableau |  |  | 18.8.2026 - 13:52 | Daniel Santiago |  |  | Keller -UG-Elektro..._VB-3_26-08-18.jpg | Keller -UG-Elektro..._VB-3_detail_26-08-18.jpg |  | - |  | Asbest | Asbest: Bestätigt | [10 empty] | UG | 434.8416 | 836.7179
VB-4 | Visueller Befund | VM-12 | Flachdichtung | Öltank |  | Tankraum | UG | Öltank |  |  | 18.8.2026 - 13:53 | Daniel Santiago |  |  | Tankraum -UG-Öltank _VB-4_26-08-18.jpg | Tankraum -UG-Öltank _VB-4_detail_26-08-18.jpg |  | - |  | Asbest | Asbest: Bestätigt | [10 empty] | UG | 427.125 | 983.23
VB-5 | Visueller Befund | VM-16 | Plattenkleber | Boden/Sockel/Wand |  | Küche | 2.OG links | Boden/Wand |  | Nach 1990 Erstellt | 18.8.2026 - 16:50 | Daniel Santiago |  |  | Küche -2.OG li...-Boden-W..._VB-5_26-08-18.jpg | Küche -2.OG li...-Boden-W..._VB-5_detail_26-08-18.jpg |  | - |  | Asbest | Asbest: Widerlegt | [10 empty] | 1.-4.OG | 935.4383 | 974.0834