## Report
Bezeichnung Befund | Art | Verdachtsmoment | Material | Zugehöriges Bauteil | Farbe | Gebäude/Bereich | Stockwerk/Ebene | Raum/Teilbereich | Bemerkung Probe/Befund | Bemerkung Verdachtsmoment | Erfassungszeitpunkt | Probenehmer | Überblick | Detail | Dateiname Überblick | Dateiname Detail | Menge | Einheit | Mischprobe | Verdacht | Einstufung | Angenommene Trefferwahrscheinlichkeit | Einheit | Aussagesicherheit | Einheit | Risikomenge | Einheit | Begründung | Ergebnis Analytik | Bewertung | Aufgabe | Referenzkarte | X-Koordinate | Y-Koordinate
MaP-1 | Einzelprobe | VM-1 | Cushion Vinyl | Boden |  | Gang | EG | Boden | Zweilagig! |  | 19.8.2026 - 09:03 | Daniel Santiago |  |  | Gang-EG-Boden_MaP-1_26-08-19.jpg | Gang-EG-Boden_MaP-1_detail_26-08-19.jpg |  | - |  | Asbest | Asbest: Bestätigt
MaP-2 | Einzelprobe | VM-2 | Fliesenkleber | Boden |  | WC | EG | Boden | Zweilagig! |  | 19.8.2026 - 09:10 | Daniel Santiago |  |  | WC-EG-Boden _MaP-2_26-08-19.jpg | WC-EG-Boden _MaP-2_detail_26-08-19.jpg |  | - |  | Asbest | Asbest: Bestätigt
MaP-3 | Einzelprobe | VM-3 | Fliesenkleber | Wand |  | WC | EG | Wand |  |  | 19.8.2026 - 09:11 | Daniel Santiago |  |  | WC-EG-Wand_MaP-3_26-08-19.jpg | WC-EG-Wand_MaP-3_detail_26-08-19.jpg |  | - |  | Asbest | Asbest: Bestätigt
MaP-4 | Einzelprobe | VM-4 | Grund & Deckputz | Wand |  | WC | EG | Wand |  |  | 19.8.2026 - 09:12 | Daniel Santiago |  |  | WC-EG-Wand_MaP-4_26-08-19.jpg | WC-EG-Wand_MaP-4_detail_26-08-19.jpg |  | - |  | Asbest | Asbest: Widerlegt
MaP-5 | Einzelprobe | VM-6 | Fliesenkleber | Boden |  | Bad | OG | Boden |  |  | 19.8.2026 - 09:13 | Daniel Santiago |  |  | Bad-OG-Boden_MaP-5_26-08-19.jpg | Bad-OG-Boden_MaP-5_detail_26-08-19.jpg |  | - |  | Asbest | Asbest: Widerlegt
MaP-6 | Einzelprobe | VM-5 | Fliesenkleber | Sockel |  | Bad | OG | Sockel |  |  | 19.8.2026 - 09:14 | Daniel Santiago |  |  | Bad-OG-Sockel_MaP-6_26-08-19.jpg | Bad-OG-Sockel_MaP-6_detail_26-08-19.jpg |  | - |  | Asbest | Asbest: Widerlegt
MaP-7 | Einzelprobe | VM-7 | Fliesenkleber | Wand |  | Bad | OG | Wand |  |  | 19.8.2026 - 09:15 | Daniel Santiago |  |  | Bad-OG-Wand_MaP-7_26-08-19.jpg | Bad-OG-Wand_MaP-7_detail_26-08-19.jpg |  | - |  | Asbest | Asbest: Widerlegt
MaP-8 | Einzelprobe | VM-8 | Grund & Deckputz | Wand |  | Bad | OG | Wand |  |  | 19.8.2026 - 09:16 | Daniel Santiago |  |  | Bad-OG-Wand_MaP-8_26-08-19.jpg | Bad-OG-Wand_MaP-8_detail_26-08-19.jpg |  | - |  | Asbest | Asbest: Bestätigt