## Report
Bezeichnung Befund | Art | Verdachtsmoment | Material | Zugehöriges Bauteil | Farbe | Gebäude/Bereich | Stockwerk/Ebene | Raum/Teilbereich | Bemerkung Probe/Befund | Bemerkung Verdachtsmoment | Erfassungszeitpunkt | Probenehmer | Überblick | Detail | Dateiname Überblick | Dateiname Detail | Menge | Einheit | Mischprobe | Verdacht | Einstufung | Angenommene Trefferwahrscheinlichkeit | Einheit | Aussagesicherheit | Einheit | Risikomenge | Einheit | Begründung | Ergebnis Analytik | Bewertung | Aufgabe | Referenzkarte | X-Koordinate | Y-Koordinate
MaP-1 | Einzelprobe | VM-1 | Klebstoffe | Boden |  | Gang | 2.OG | Boden EXPRESS | EXPRESS ANALYSE! |  | 20.8.2026 - 12:31 | Daniel Santiago |  |  | Gang-2.OG-Boden E..._MaP-1_26-08-20.jpg | Gang-2.OG-Boden E..._MaP-1_detail_26-08-20.jpg |  | - |  | Asbest | Asbest: Widerlegt | [10 empty] | 2.OG | 582.8854 | 583.3279
MaP-2 | Einzelprobe | VM-1 | Klebstoffe | Boden |  | Küche | 2.OG | Boden EXPRESS | EXPRESS ANALYSE! |  | 20.8.2026 - 12:34 | Daniel Santiago |  |  | Küche-2.OG-Boden E..._MaP-2_26-08-20.jpg | Küche-2.OG-Boden E..._MaP-2_detail_26-08-20.jpg |  | - |  | Asbest | Asbest: Widerlegt | [10 empty] | 2.OG | 474.5429 | 745.8457
MaP-3 | Einzelprobe | VM-12 | Grund & Deckputz | Wand |  | Gang | 2.OG | Wand |  |  | 20.8.2026 - 12:35 | Daniel Santiago |  |  | Gang-2.OG-Wand_MaP-3_26-08-20.jpg | Gang-2.OG-Wand_MaP-3_detail_26-08-20.jpg |  | - |  | Asbest | Asbest: Widerlegt | [10 empty] | 2.OG | 746.2925 | 646.2696
MaP-4 | Einzelprobe | VM-3 | Gipsplatte mit Deckputz | Decke |  | Gang | 2.OG | Decke |  |  | 20.8.2026 - 12:36 | Daniel Santiago |  |  | Gang-2.OG-Decke_MaP-4_26-08-20.jpg | Gang-2.OG-Decke_MaP-4_detail_26-08-20.jpg |  | - |  | Asbest | Asbest: Widerlegt | [10 empty] | 2.OG | 640.945 | 586.3115
MaP-5 | Einzelprobe | VM-4 | Fliesenkleber | Wand |  | Küche | 2.OG | Wand |  |  | 20.8.2026 - 12:38 | Daniel Santiago |  |  | Küche-2.OG-Wand_MaP-5_26-08-20.jpg | Küche-2.OG-Wand_MaP-5_detail_26-08-20.jpg |  | - |  | Asbest | Asbest: Widerlegt | [10 empty] | 2.OG | 567.8671 | 845.9266
MaP-6 | Einzelprobe | VM-3 | Gipsplatte mit Deckputz | Decke |  | Küche | 2.OG | Decke |  |  | 20.8.2026 - 12:41 | Daniel Santiago |  |  | Küche-2.OG-Decke_MaP-6_26-08-20.jpg | Küche-2.OG-Decke_MaP-6_detail_26-08-20.jpg |  | - |  | Asbest | Asbest: Widerlegt | [10 empty] | 2.OG | 484 | 739
MaP-7 | Einzelprobe | VM-6 | Linoleum | Boden |  | Zimmer | 2.OG | Boden |  |  | 20.8.2026 - 12:44 | Daniel Santiago |  |  | Zimmer -2.OG-Boden_MaP-7_26-08-20.jpg | Zimmer -2.OG-Boden_MaP-7_detail_26-08-20.jpg |  | - |  | Asbest | Asbest: Widerlegt | [10 empty] | 2.OG | 406.7073 | 650.3876
MaP-8 | Einzelprobe | VM-4 | Fliesenkleber | Wand |  | Zimmer | 2.OG | Wand |  |  | 20.8.2026 - 12:46 | Daniel Santiago |  |  | Zimmer -2.OG-Wand_MaP-8_26-08-20.jpg | Zimmer -2.OG-Wand_MaP-8_detail_26-08-20.jpg |  | - |  | Asbest | Asbest: Widerlegt | [10 empty] | 2.OG | 284.8133 | 648.9027
MaP-9 | Einzelprobe | VM-12 | Grund & Deckputz | Wand |  | Zimmer | 2.OG | Wand |  |  | 20.8.2026 - 12:47 | Daniel Santiago |  |  | Zimmer -2.OG-Wand_MaP-9_26-08-20.jpg | Zimmer -2.OG-Wand_MaP-9_detail_26-08-20.jpg |  | - |  | Asbest | Asbest: Widerlegt | [10 empty] | 2.OG | 412.6246 | 657.6065
MaP-10 | Einzelprobe | VM-3 | Gipsplatte mit Deckputz | Decke |  | Zimmer | 2.OG | Decke |  |  | 20.8.2026 - 12:48 | Daniel Santiago |  |  | Zimmer -2.OG-Decke _MaP-10_26-08-20.jpg | Zimmer -2.OG-Decke _MaP-10_detail_26-08-20.jpg |  | - |  | Asbest | Asbest: Widerlegt | [10 empty] | 2.OG | 326.9356 | 773.067
MaP-11 | Einzelprobe | VM-7 | Fliesenkleber | Boden |  | Bad | 2.OG | Boden |  |  | 20.8.2026 - 12:49 | Daniel Santiago |  |  | Bad-2.OG-Boden_MaP-11_26-08-20.jpg | Bad-2.OG-Boden_MaP-11_detail_26-08-20.jpg |  | - |  | Asbest | Asbest: Widerlegt | [10 empty] | 2.OG | 356.7985 | 561.0026
MaP-12 | Einzelprobe | VM-8 | Fliesenkleber | Sockel |  | Bad | 2.OG | Sockel |  |  | 20.8.2026 - 12:51 | Daniel Santiago |  |  | Bad-2.OG-Sockel_MaP-12_26-08-20.jpg | Bad-2.OG-Sockel_MaP-12_detail_26-08-20.jpg |  | - |  | Asbest | Asbest: Widerlegt | [10 empty] | 2.OG | 274.0944 | 498.8679
MaP-13 | Einzelprobe | VM-4 | Fliesenkleber | Wand |  | Bad | 2.OG | Wand |  |  | 20.8.2026 - 12:52 | Daniel Santiago |  |  | Bad-2.OG-Wand_MaP-13_26-08-20.jpg | Bad-2.OG-Wand_MaP-13_detail_26-08-20.jpg |  | - |  | Asbest | Asbest: Widerlegt | [10 empty] | 2.OG | 255.8828 | 553.9815
MaP-14 | Einzelprobe | VM-12 | Grund & Deckputz | Wand |  | Bad | 2.OG | Wand |  |  | 20.8.2026 - 12:52 | Daniel Santiago |  |  | Bad-2.OG-Wand_MaP-14_26-08-20.jpg | Bad-2.OG-Wand_MaP-14_detail_26-08-20.jpg |  | - |  | Asbest | Asbest: Widerlegt | [10 empty] | 2.OG | 255.2401 | 638.1692
MaP-15 | Einzelprobe | VM-6 | Linoleum | Boden |  | WC | 2.OG | Boden |  |  | 20.8.2026 - 12:56 | Daniel Santiago |  |  | WC-2.OG-Boden_MaP-15_26-08-20.jpg | WC-2.OG-Boden_MaP-15_detail_26-08-20.jpg |  | - |  | Asbest | Asbest: Widerlegt | [10 empty] | 2.OG | 746.2346 | 785.1262
MaP-16 | Einzelprobe | VM-12 | Grund & Deckputz | Wand |  | WC | 2.OG | Wand |  |  | 20.8.2026 - 12:57 | Daniel Santiago |  |  | WC-2.OG-Wand_MaP-16_26-08-20.jpg | WC-2.OG-Wand_MaP-16_detail_26-08-20.jpg |  | - |  | Asbest | Asbest: Widerlegt | [10 empty] | 2.OG | 741.7635 | 845.5514
MaP-17 | Einzelprobe | VM-3 | Gipsplatte mit Deckputz | Decke |  | WC | 2.OG | Decke |  |  | 20.8.2026 - 12:58 | Daniel Santiago |  |  | WC-2.OG-Decke_MaP-17_26-08-20.jpg | WC-2.OG-Decke_MaP-17_detail_26-08-20.jpg |  | - |  | Asbest | Asbest: Widerlegt | [10 empty] | 2.OG | 770.9206 | 838.0418
MaP-18 | Einzelprobe | VM-2 | Gipsplatten mit Tapete | Wand |  | Zimmer | 2.OG | Wand |  |  | 20.8.2026 - 13:00 | Daniel Santiago |  |  | Zimmer -2.OG-Wand_MaP-18_26-08-20.jpg | Zimmer -2.OG-Wand_MaP-18_detail_26-08-20.jpg |  | - |  | Asbest | Asbest: Widerlegt | [10 empty] | 2.OG | 448.0449 | 488.2583
MaP-19 | Einzelprobe | VM-3 | Gipsplatte mit Deckputz | Decke |  | Zimmer | 2.OG | Decke |  |  | 20.8.2026 - 13:01 | Daniel Santiago |  |  | Zimmer -2.OG-Decke _MaP-19_26-08-20.jpg | Zimmer -2.OG-Decke _MaP-19_detail_26-08-20.jpg |  | - |  | Asbest | Asbest: Widerlegt | [10 empty] | 2.OG | 273.1447 | 307.423
MaP-20 | Einzelprobe | VM-6 | Linoleum | Boden |  | Zimmer | 2.OG | Boden |  |  | 20.8.2026 - 13:02 | Daniel Santiago |  |  | Zimmer -2.OG-Boden_MaP-20_26-08-20.jpg | Zimmer -2.OG-Boden_MaP-20_detail_26-08-20.jpg |  | - |  | Asbest | Asbest: Widerlegt | [10 empty] | 2.OG | 823.1777 | 518.0025
VB-1 | Visueller Befund | VM-5 | Verputz | Wand |  | Küche | 2.OG | Wand | Holz! |  | 20.8.2026 - 12:40 | Daniel Santiago |  |  | Küche-2.OG-Wand_VB-1_26-08-20.jpg | Küche-2.OG-Wand_VB-1_detail_26-08-20.jpg |  | - |  | Asbest | Asbest: Widerlegt | [10 empty] | 2.OG | 480.9191 | 628.2711
VB-2 | Visueller Befund | VM-9 | Flachdichtung | Boiler |  | Bad | 2.OG | Boiler |  |  | 20.8.2026 - 12:54 | Daniel Santiago |  |  | Bad-2.OG-Boiler _VB-2_26-08-20.jpg | Bad-2.OG-Boiler _VB-2_detail_26-08-20.jpg |  | - |  | Asbest | Asbest: Ungeklärt | [10 empty] | 2.OG | 274.0518 | 617.4865
VB-3 | Visueller Befund | VM-10 | Faserzement | Elektrotableau |  | Gang | 2.OG | Elektrotableau |  |  | 20.8.2026 - 12:55 | Daniel Santiago |  |  | Gang-2.OG-Elektro..._VB-3_26-08-20.jpg | Gang-2.OG-Elektro..._VB-3_detail_26-08-20.jpg |  | - |  | Asbest | Asbest: Bestätigt | [10 empty] | 2.OG | 743.3132 | 740.0684
VB-4 | Visueller Befund | VM-11 | Faserzement | Fallrohr |  | WC | EG-DG | Fallrohr |  |  | 20.8.2026 - 12:59 | Daniel Santiago |  |  | WC-EG-DG-Fallrohr _VB-4_26-08-20.jpg | WC-EG-DG-Fallrohr _VB-4_detail_26-08-20.jpg |  | - |  | Asbest | Asbest: Widerlegt | [10 empty] | 2.OG | 748.951 | 910.2793