## Report
Bezeichnung Befund | Art | Verdachtsmoment | Material | Zugehöriges Bauteil | Farbe | Gebäude/Bereich | Stockwerk/Ebene | Raum/Teilbereich | Bemerkung Probe/Befund | Bemerkung Verdachtsmoment | Erfassungszeitpunkt | Probenehmer | Überblick | Detail | Dateiname Überblick | Dateiname Detail | Menge | Einheit | Mischprobe | Verdacht | Einstufung | Angenommene Trefferwahrscheinlichkeit | Einheit | Aussagesicherheit | Einheit | Risikomenge | Einheit | Begründung | Ergebnis Analytik | Bewertung | Aufgabe | Referenzkarte | X-Koordinate | Y-Koordinate
MaP-1 | Einzelprobe | VM-1 | Fliesenkleber | Boden |  | Dusche/WC | UG | Boden |  |  | 24.8.2026 - 09:30 | Daniel Santiago |  |  | Dusche-WC-UG-Boden_MaP-1_26-08-24.jpg | Dusche-WC-UG-Boden_MaP-1_detail_26-08-24.jpg |  | - |  | Asbest | Asbest: Widerlegt | [10 empty] | UG | 305.1591 | 804.0435
MaP-2 | Einzelprobe | VM-2 | Fliesenkleber | Wand |  | Dusche/WC | UG | Wand |  |  | 24.8.2026 - 09:31 | Daniel Santiago |  |  | Dusche-WC-UG-Wand _MaP-2_26-08-24.jpg | Dusche-WC-UG-Wand _MaP-2_detail_26-08-24.jpg |  | - |  | Asbest | Asbest: Widerlegt | [10 empty] | UG | 300.2901 | 846.6008
MaP-3 | Einzelprobe | VM-3 | Grund & Deckputz | Decke |  | Dusche/WC | UG | Decke |  |  | 24.8.2026 - 09:32 | Daniel Santiago |  |  | Dusche-WC-UG-Decke_MaP-3_26-08-24.jpg | Dusche-WC-UG-Decke_MaP-3_detail_26-08-24.jpg |  | - |  | Asbest | Asbest: Widerlegt | [10 empty] | UG | 370.6193 | 821.2266
MaP-4 | Einzelprobe | VM-5 | Grund & Deckputz | Wand |  | Treppenhaus | UG-DG | Wand |  |  | 24.8.2026 - 09:37 | Daniel Santiago |  |  | Treppenhaus -UG-DG -Wand_MaP-4_26-08-24.jpg | Treppenhaus -UG-DG -Wand_MaP-4_detail_26-08-24.jpg |  | - |  | Asbest | Asbest: Widerlegt | [10 empty] | UG | 84.5052 | 830.422
MaP-5 | Einzelprobe | VM-1 | Fliesenkleber | Boden |  | Küche/ Gang/ Wohnzimmer/ Esszimmer | EG | Boden |  |  | 24.8.2026 - 09:39 | Daniel Santiago |  |  | Küche- Gang- Wohn...-EG-Boden_MaP-5_26-08-24.jpg | Küche- Gang- Wohn...-EG-Boden_MaP-5_detail_26-08-24.jpg |  | - |  | Asbest | Asbest: Widerlegt | [10 empty] | EG | 264.5033 | 368.8233
MaP-6 | Einzelprobe | VM-2 | Fliesenkleber | Wand |  | Küche | EG | Wand |  |  | 24.8.2026 - 09:40 | Daniel Santiago |  |  | Küche -EG-Wand_MaP-6_26-08-24.jpg | Küche -EG-Wand_MaP-6_detail_26-08-24.jpg |  | - |  | Asbest | Asbest: Widerlegt | [10 empty] | EG | 365.8225 | 908.1537
MaP-7 | Einzelprobe | VM-5 | Grund & Deckputz | Wand |  | Küche/ Gang/ Wohnzimmer/ Esszimmer | EG | Wand |  |  | 24.8.2026 - 09:42 | Daniel Santiago |  |  | Küche- Gang- Wohn...-EG-Wand_MaP-7_26-08-24.jpg | Küche- Gang- Wohn...-EG-Wand_MaP-7_detail_26-08-24.jpg |  | - |  | Asbest | Asbest: Widerlegt | [10 empty] | EG | 245.9065 | 717.3343
MaP-8 | Einzelprobe | VM-3 | Grund & Deckputz | Decke |  | Küche/ Gang/ Wohnzimmer/ Esszimmer | EG | Decke |  |  | 24.8.2026 - 09:43 | Daniel Santiago |  |  | Küche- Gang- Wohn...-EG-Decke_MaP-8_26-08-24.jpg | Küche- Gang- Wohn...-EG-Decke_MaP-8_detail_26-08-24.jpg |  | - |  | Asbest | Asbest: Widerlegt | [10 empty] | EG | 316.1358 | 662.3134
MaP-9 | Einzelprobe | VM-1 | Fliesenkleber | Boden |  | Bad | OG | Boden |  |  | 24.8.2026 - 09:46 | Daniel Santiago |  |  | Bad-OG-Boden _MaP-9_26-08-24.jpg | Bad-OG-Boden _MaP-9_detail_26-08-24.jpg |  | - |  | Asbest | Asbest: Widerlegt | [10 empty] | OG | 589.9351 | 883.9813
MaP-10 | Einzelprobe | VM-2 | Fliesenkleber | Wand |  | Bad | OG | Wand |  |  | 24.8.2026 - 09:46 | Daniel Santiago |  |  | Bad-OG-Wand_MaP-10_26-08-24.jpg | Bad-OG-Wand_MaP-10_detail_26-08-24.jpg |  | - |  | Asbest | Asbest: Widerlegt | [10 empty] | OG | 583.5175 | 831.2605
MaP-11 | Einzelprobe | VM-3 | Grund & Deckputz | Decke |  | Bad | OG | Decke |  |  | 24.8.2026 - 09:47 | Daniel Santiago |  |  | Bad-OG-Decke_MaP-11_26-08-24.jpg | Bad-OG-Decke_MaP-11_detail_26-08-24.jpg |  | - |  | Asbest | Asbest: Widerlegt | [10 empty] | OG | 633.2448 | 725.6483
MaP-12 | Einzelprobe | VM-3 | Grund & Deckputz | Decke |  | Treppenhaus/Gang | OG | Decke |  |  | 24.8.2026 - 09:50 | Daniel Santiago |  |  | Treppenhaus-Gang-OG-Decke_MaP-12_26-08-24.jpg | Treppenhaus-Gang-OG-Decke_MaP-12_detail_26-08-24.jpg |  | - |  | Asbest | Asbest: Widerlegt | [10 empty] | OG | 523.4067 | 799.6386
MaP-13 | Einzelprobe | VM-7 | Klebstoffe | Boden |  | Gesamtes Haus | OG-DG | Boden |  |  | 24.8.2026 - 09:51 | Daniel Santiago |  |  | Gesamtes Haus -OG-DG -Boden_MaP-13_26-08-24.jpg | Gesamtes Haus -OG-DG -Boden_MaP-13_detail_26-08-24.jpg |  | - |  | Asbest | Asbest: Widerlegt | [10 empty] | DG | 423.8833 | 749.0601
MaP-14 | Einzelprobe | VM-5 | Grund & Deckputz | Wand |  | Dachgeschoss | DG | Wand |  |  | 24.8.2026 - 09:52 | Daniel Santiago |  |  | Dachgeschoss -DG-Wand_MaP-14_26-08-24.jpg | Dachgeschoss -DG-Wand_MaP-14_detail_26-08-24.jpg |  | - |  | Asbest | Asbest: Widerlegt | [10 empty] | DG | 672.5929 | 897.6804
VB-1 | Visueller Befund | VM-4 | Verputz | Wand/Decke |  | Waschküche | UG | Wand/ Decke | Kein Verputz! |  | 24.8.2026 - 09:34 | Daniel Santiago |  |  | Waschküche -UG-Wand- D..._VB-1_26-08-24.jpg | Waschküche -UG-Wand- D..._VB-1_detail_26-08-24.jpg |  | - |  | Asbest | Asbest: Widerlegt | [10 empty] | UG | 323.7867 | 996.9067
VB-2 | Visueller Befund | VM-4 | Verputz | Wand/Decke |  | Lagerraum | UG | Wand/Decke | Kein Verputz! |  | 24.8.2026 - 09:35 | Daniel Santiago |  |  | Lagerraum -UG-Wand-Decke_VB-2_26-08-24.jpg | Lagerraum -UG-Wand-Decke_VB-2_detail_26-08-24.jpg |  | - |  | Asbest | Asbest: Widerlegt | [10 empty] | UG | 235.04 | 685.6
VB-3 | Visueller Befund | VM-6 | Asbest Schnur | Cheminée |  | Wohnzimmer | EG | Cheminée |  |  | 24.8.2026 - 09:44 | Daniel Santiago |  |  | Wohnzimmer -EG-Cheminée _VB-3_26-08-24.jpg | Wohnzimmer -EG-Cheminée _VB-3_detail_26-08-24.jpg |  | - |  | Asbest | Asbest: Bestätigt | [10 empty] | EG | 177.2888 | 538.9956