## Report
Bezeichnung Befund | Art | Verdachtsmoment | Material | Zugehöriges Bauteil | Farbe | Gebäude/Bereich | Stockwerk/Ebene | Raum/Teilbereich | Bemerkung Probe/Befund | Bemerkung Verdachtsmoment | Erfassungszeitpunkt | Probenehmer | Überblick | Detail | Dateiname Überblick | Dateiname Detail | Menge | Einheit | Mischprobe | Verdacht | Einstufung | Angenommene Trefferwahrscheinlichkeit | Einheit | Aussagesicherheit | Einheit | Risikomenge | Einheit | Begründung | Ergebnis Analytik | Bewertung | Aufgabe | Referenzkarte | X-Koordinate | Y-Koordinate
MaP-1 | Einzelprobe | VM-2 | Klebstoffe | Boden |  | Wohnzimmer | EG | Boden |  |  | 17.12.2024 - 14:36 |  |  |  | Wohnzimmer -EG -Boden _MaP-1_24-12-17.jpg | Wohnzimmer -EG -Boden _MaP-1_detail_24-12-17.jpg |  | - |  | Asbest | Asbest: Widerlegt
MaP-2 | Einzelprobe | VM-3 | Plattenkleber | Wand |  | Küche | EG | Wand |  |  | 17.2.2025 - 11:33 |  |  |  | Küche -EG -Wand _MaP-2_25-02-17.jpg | Küche -EG -Wand _MaP-2_detail_25-02-17.jpg |  | - |  | Asbest | Asbest: Widerlegt
MaP-3 | Einzelprobe | VM-4 | Putz | Wand |  | Küche | EG | Wand |  |  | 17.2.2025 - 11:34 |  |  |  | Küche -EG -Wand _MaP-3_25-02-17.jpg | Küche -EG -Wand _MaP-3_detail_25-02-17.jpg |  | - |  | Asbest | Asbest: Widerlegt
MaP-4 | Einzelprobe | VM-5 | Plattenkleber | Boden |  | Küche | EG | Boden |  |  | 17.2.2025 - 11:35 |  |  |  | Küche -EG -Boden _MaP-4_25-02-17.jpg | Küche -EG -Boden _MaP-4_detail_25-02-17.jpg |  | - |  | Asbest | Asbest: Widerlegt
MaP-5 | Einzelprobe | VM-6 | Putz | Decke |  | Küche | EG | Decke |  |  | 17.2.2025 - 11:36 |  |  |  | Küche -EG -Decke _MaP-5_25-02-17.jpg | Küche -EG -Decke _MaP-5_detail_25-02-17.jpg |  | - |  | Asbest | Asbest: Widerlegt
MaP-6 | Einzelprobe | VM-7 | Putz | Wand |  | Gang / Treppenhaus | EG / OG | Wand |  |  | 17.2.2025 - 11:37 |  |  |  | Gang - Treppenhaus -EG - OG -Wand _MaP-6_25-02-17.jpg | Gang - Treppenhaus -EG - OG -Wand _MaP-6_detail_25-02-17.jpg |  | - |  | Asbest | Asbest: Widerlegt
MaP-7 | Einzelprobe | VM-8 | Putz | Decke |  | Gang / Treppenhaus | EG / OG | Decke |  |  | 17.2.2025 - 11:38 |  |  |  | Gang - Treppenhaus -EG - OG -Decke _MaP-7_25-02-17.jpg | Gang - Treppenhaus -EG - OG -Decke _MaP-7_detail_25-02-17.jpg |  | - |  | Asbest | Asbest: Widerlegt
MaP-8 | Einzelprobe | VM-9 | Putz | Wand |  | Dusche | EG | Wand |  |  | 17.2.2025 - 11:41 |  |  |  | Dusche -EG -Wand _MaP-8_25-02-17.jpg | Dusche -EG -Wand _MaP-8_detail_25-02-17.jpg |  | - |  | Asbest | Asbest: Widerlegt
MaP-9 | Einzelprobe | VM-10 | Plattenkleber | Wand |  | Dusche | EG | Wand |  |  | 17.2.2025 - 11:41 |  |  |  | Dusche -EG -Wand _MaP-9_25-02-17.jpg | Dusche -EG -Wand _MaP-9_detail_25-02-17.jpg |  | - |  | Asbest | Asbest: Widerlegt
MaP-10 | Einzelprobe | VM-11 | Putz | Decke |  | Dusche | EG | Decke |  |  | 17.2.2025 - 11:42 |  |  |  | Dusche -EG -Decke _MaP-10_25-02-17.jpg | Dusche -EG -Decke _MaP-10_detail_25-02-17.jpg |  | - |  | Asbest | Asbest: Widerlegt
MaP-11 | Einzelprobe | VM-12 | Putz | Wand |  | Wohnzimmer | EG | Wand |  |  | 17.2.2025 - 11:43 |  |  |  | Wohnzimmer -EG -Wand _MaP-11_25-02-17.jpg | Wohnzimmer -EG -Wand _MaP-11_detail_25-02-17.jpg |  | - |  | Asbest | Asbest: Widerlegt
MaP-12 | Einzelprobe | VM-13 | Plattenkleber | Wand |  | Wohnzimmer | EG | Cheminée |  |  | 17.2.2025 - 11:44 |  |  |  | Wohnzimmer -EG -Cheminée _MaP-12_25-02-17.jpg | Wohnzimmer -EG -Cheminée _MaP-12_detail_25-02-17.jpg |  | - |  | Asbest | Asbest: Widerlegt
MaP-13 | Einzelprobe | VM-15 | Putz | Decke |  | Wohnzimmer | EG | Decke |  |  | 17.2.2025 - 11:45 |  |  |  | Wohnzimmer -EG -Decke _MaP-13_25-02-17.jpg | Wohnzimmer -EG -Decke _MaP-13_detail_25-02-17.jpg |  | - |  | Asbest | Asbest: Widerlegt
MaP-14 | Einzelprobe | VM-16 | Klebstoffe | Boden |  | Gang | OG | Boden |  |  | 17.2.2025 - 11:58 |  |  |  | Gang-OG -Boden _MaP-14_25-02-17.jpg | Gang-OG -Boden _MaP-14_detail_25-02-17.jpg |  | - |  | Asbest | Asbest: Widerlegt
MaP-15 | Einzelprobe | VM-17 | Plattenkleber | Wand |  | Bad | OG | Wand |  |  | 17.2.2025 - 11:59 |  |  |  | Bad -OG -Wand _MaP-15_25-02-17.jpg | Bad -OG -Wand _MaP-15_detail_25-02-17.jpg |  | - |  | Asbest | Asbest: Widerlegt
MaP-16 | Einzelprobe | VM-18 | Putz | Wand |  | Bad | OG | Wand |  |  | 17.2.2025 - 11:59 |  |  |  | Bad -OG -Wand _MaP-16_25-02-17.jpg | Bad -OG -Wand _MaP-16_detail_25-02-17.jpg |  | - |  | Asbest | Asbest: Widerlegt
MaP-17 | Einzelprobe | VM-19 | Plattenkleber | Boden |  | Bad | OG | Boden |  |  | 17.2.2025 - 12:00 |  |  |  | Bad -OG -Boden _MaP-17_25-02-17.jpg | Bad -OG -Boden _MaP-17_detail_25-02-17.jpg |  | - |  | Asbest | Asbest: Widerlegt
MaP-18 | Einzelprobe | VM-20 | Putz | Wand |  | Schlafzimmer | OG | Wand |  |  | 17.2.2025 - 12:01 |  |  |  | Schlafzimmer -OG -Wand _MaP-18_25-02-17.jpg | Schlafzimmer -OG -Wand _MaP-18_detail_25-02-17.jpg |  | - |  | Asbest | Asbest: Widerlegt
MaP-19 | Einzelprobe | VM-1 | (elastische) Bodenbeläge Floorflex | Boden |  | Gang | UG | Boden |  |  | 17.2.2025 - 12:14 |  |  |  | Gang-UG -Boden _MaP-19_25-02-17.jpg | Gang-UG -Boden _MaP-19_detail_25-02-17.jpg |  | - |  | Asbest | Asbest: Widerlegt
MaP-20 | Einzelprobe | VM-23 | (elastische) Bodenbeläge | Wand |  | Gang | UG | Wand |  |  | 17.2.2025 - 12:15 |  |  |  | Gang-UG -Wand _MaP-20_25-02-17.jpg | Gang-UG -Wand _MaP-20_detail_25-02-17.jpg | 10 | m² |  | Asbest | Asbest: Bestätigt | 60 | % | 63.13839 | % | 2.211697 | m²
MaP-21 | Einzelprobe | VM-24 | (elastische) Bodenbeläge | Boden |  | Zimmer | UG | Boden |  |  | 17.2.2025 - 12:17 |  |  |  | Zimmer -UG -Boden _MaP-21_25-02-17.jpg | Zimmer -UG -Boden _MaP-21_detail_25-02-17.jpg | 20 | m² |  | Asbest | Asbest: Bestätigt | 60 | % | 62.21089 | % | 4.534693 | m²
MaP-22 | Einzelprobe | VM-25 | Putz | Wand |  | Zimmer | UG | Wand |  |  | 17.2.2025 - 12:18 |  |  |  | Zimmer -UG -Wand _MaP-22_25-02-17.jpg | Zimmer -UG -Wand _MaP-22_detail_25-02-17.jpg |  | - |  | Asbest | Asbest: Widerlegt
MaP-23 | Einzelprobe | VM-28 | Faserzement | Eternitkanal |  | Ganzes Haus | UG/ EG / OG / DG | Wand |  |  | 17.2.2025 - 12:20 |  |  |  | Ganzes Haus -UG- EG ...-Wand _MaP-23_25-02-17.jpg | Ganzes Haus -UG- EG ...-Wand _MaP-23_detail_25-02-17.jpg | 25 | m |  | Asbest | Asbest: Bestätigt | 80 | % | 80.48 | % | 3.904 | m
MaP-24 | Einzelprobe | VM-31 | Fensterkitt | Fenster |  | Ganzes Haus | UG/ EG / OG / DG | Fensterkitt |  |  | 17.2.2025 - 12:35 |  |  |  | Ganzes Haus -UG- EG ...-Fenster..._MaP-24_25-02-17.jpg | Ganzes Haus -UG- EG ...-Fenster..._MaP-24_detail_25-02-17.jpg |  | - |  | Asbest | Asbest: Widerlegt
MaP-25 | Einzelprobe | VM-32 | Anschlagkitt | Fenster |  | Ganzes Haus | UG/ EG / OG / DG | Anschlagkitt |  |  | 17.2.2025 - 12:36 |  |  |  | Ganzes Haus -UG- EG ...-Anschla..._MaP-25_25-02-17.jpg | Ganzes Haus -UG- EG ...-Anschla..._MaP-25_detail_25-02-17.jpg |  | - |  | Asbest | Asbest: Widerlegt
MaP-26 | Einzelprobe | VM-33 | Putz | Fassade |  | Ganzes Haus | UG/ EG / OG / DG | Fassade |  |  | 17.2.2025 - 12:37 |  |  |  | Ganzes Haus -UG- EG ...-Fassade _MaP-26_25-02-17.jpg | Ganzes Haus -UG- EG ...-Fassade _MaP-26_detail_25-02-17.jpg |  | - |  | Asbest | Asbest: Widerlegt
VB-1 | Visueller Befund | VM-14 | Asbestschnüre | Wand |  | Wohnzimmer | EG | Cheminée |  |  | 17.2.2025 - 11:45 |  |  |  | Wohnzimmer -EG -Cheminée _VB-1_25-02-17.jpg | Wohnzimmer -EG -Cheminée _VB-1_detail_25-02-17.jpg |  | - |  | Asbest | Asbest: Bestätigt
VB-2 | Visueller Befund | VM-21 | Asbestkarton | Decke |  | Schlafzimmer | OG | Decke |  |  | 17.2.2025 - 12:02 |  |  |  | Schlafzimmer -OG -Decke _VB-2_25-02-17.jpg | Schlafzimmer -OG -Decke _VB-2_detail_25-02-17.jpg | 2 | Stück |  | Asbest | Asbest: Bestätigt
VB-3 | Visueller Befund | VM-22 | Faserzement | Decke |  | Estrich | DG | Decke / Boden |  |  | 17.2.2025 - 12:03 |  |  |  | Estrich -DG -Decke -..._VB-3_25-02-17.jpg | Estrich -DG -Decke -..._VB-3_detail_25-02-17.jpg |  | - |  | Asbest | Asbest: Widerlegt
VB-4 | Visueller Befund | VM-26 | Faserzement | Elektrotableau |  | Zimmer | UG | Wand |  |  | 17.2.2025 - 12:18 |  |  |  | Zimmer -UG -Wand _VB-4_25-02-17.jpg | Zimmer -UG -Wand _VB-4_detail_25-02-17.jpg | 1 | m² |  | Asbest | Asbest: Bestätigt | 80 | % | -2.220446e-14 | % | 0.8 | m²
VB-5 | Visueller Befund | VM-27 | Putz | Decke |  | Alle Räume | UG | Decke |  |  | 17.2.2025 - 12:19 |  |  |  | Alle Räume -UG -Decke _VB-5_25-02-17.jpg | Alle Räume -UG -Decke _VB-5_detail_25-02-17.jpg |  | - |  | Asbest | Asbest: Widerlegt
VB-6 | Visueller Befund | VM-29 | Faserzement | Elektrotableau |  | Heizraum | UG | Wand |  |  | 17.2.2025 - 12:22 |  |  |  | Heizraum -UG -Wand _VB-6_25-02-17.jpg | Heizraum -UG -Wand _VB-6_detail_25-02-17.jpg |  | - |  | Asbest | Asbest: Bestätigt
VB-7 | Visueller Befund | VM-30 | Flanschdichtungen | Öltank |  | Tankraum | UG | Öltank |  |  | 17.2.2025 - 12:22 |  |  |  | Tankraum -UG -Öltank _VB-7_25-02-17.jpg | Tankraum -UG -Öltank _VB-7_detail_25-02-17.jpg | 4 | Stück |  | Asbest | Asbest: Bestätigt