## Report
Bezeichnung Befund | Art | Verdachtsmoment | Material | Zugehöriges Bauteil | Farbe | Gebäude/Bereich | Stockwerk/Ebene | Raum/Teilbereich | Bemerkung Probe/Befund | Bemerkung Verdachtsmoment | Erfassungszeitpunkt | Probenehmer | Überblick | Detail | Dateiname Überblick | Dateiname Detail | Menge | Einheit | Mischprobe | Verdacht | Einstufung | Angenommene Trefferwahrscheinlichkeit | Einheit | Aussagesicherheit | Einheit | Risikomenge | Einheit | Begründung | Ergebnis Analytik | Bewertung | Aufgabe | Referenzkarte | X-Koordinate | Y-Koordinate
MaP-1 | Einzelprobe | VM-1 | Fliesenkleber | Boden |  | Dusche/ WC | EG | Boden |  |  | 24.8.2026 - 14:02 | Daniel Santiago |  |  | Dusche- WC-EG-Boden_MaP-1_26-08-24.jpg | Dusche- WC-EG-Boden_MaP-1_detail_26-08-24.jpg |  | - |  | Asbest | Asbest: Widerlegt
MaP-2 | Einzelprobe | VM-2 | Fliesenkleber | Wand |  | Dusche/ WC | EG | Wand |  |  | 24.8.2026 - 14:04 | Daniel Santiago |  |  | Dusche- WC-EG-Wand_MaP-2_26-08-24.jpg | Dusche- WC-EG-Wand_MaP-2_detail_26-08-24.jpg |  | - |  | Asbest | Asbest: Widerlegt
MaP-3 | Einzelprobe | VM-1 | Fliesenkleber | Boden |  | Bad | OG | Boden |  |  | 24.8.2026 - 14:16 | Daniel Santiago |  |  | Bad-OG-Boden_MaP-3_26-08-24.jpg | Bad-OG-Boden_MaP-3_detail_26-08-24.jpg |  | - |  | Asbest | Asbest: Widerlegt
MaP-4 | Einzelprobe | VM-2 | Fliesenkleber | Wand |  | Bad | OG | Wand |  |  | 24.8.2026 - 14:17 | Daniel Santiago |  |  | Bad-OG-Wand_MaP-4_26-08-24.jpg | Bad-OG-Wand_MaP-4_detail_26-08-24.jpg |  | - |  | Asbest | Asbest: Widerlegt